## Sheet1
“1620保温管”全流程质量监控信息表
序号 | 供水/回水 | 钢管批号 | 管号 | 涂层号 | 钢板炉号 | 钢板材理化报告 | 焊丝质量证明书 | 焊剂质量证明书 | X光报告 | 水压报告 | 超声报告 | 壁厚（mm） | 长度（M） | A端口 周长 （mm） | B端口周长（mm） | 破口角度(度) | 剩磁 | 钢管厂家 | 钢管产品质量证明书 | 涂层厚度（um） | 涂料厂家 | 涂料质量证明书 | 涂料工艺卡 | 涂层外观检测 | 涂层施工单位 | 填表人 | 外护管原料厂家及牌号 | 外护管原材料质量证明书 | 外护管厚度（mm） | 外护管长度（M） | 拉伸强度(Mp) | 外护管伸长率（%） | 组合聚醚料厂家 | 异氰酸酯厂家 | 原料合格证 | 发泡工艺 | 混合投料量（kg/m³） | 发泡厚度（mm） | 预留A端头长度（cm） | 预留B端头长度（cm） | 生产班组 | 生产日期 | 包装及标识 | 成品外观检测 | 填表人 | 成品质检 | 质检人
例 | 回水 | 2506N29-1 | 204YT | 204YT | 25AD3724 | 已收集 | 已收集 | 已收集 | 合格 | 合格 | 合格 | 20.1 | 13.21 | 5087 | 5087 | 30 | 合格 | 辽宁奥通 | 已收集 | 400 | 上海海隆 | 已收集 | 已收集 | 合格 | 辽阳钢管 | 殷强 | 吉林石化100s | 已收集 | 21 | 12.91 | 21 | 500 | 万华化学 | 万华化学 | 已收集 | 管中管 | 85 | 80 | 15 | 15 | 丛胜健 | 251119 | 合格 | 合格
1 | 回水 | 2506N29 | 30YT | 200001 | 25CD5007 | 已收集 | 已收集 | 已收集 | 合格 | 合格 | 合格 | 20.1 | 13.21 | 5088 | 5087 | 32 | 合格 | 辽宁奥通 | 已收集 | 412/456 | 上海海隆 | 已收集 | 已收集 | 合格 | 辽阳钢管 | 殷强
2 | 回水 | 2506N29 | 29YT | 200002 | 25CD5007 | 已收集 | 已收集 | 已收集 | 合格 | 合格 | 合格 | 20.1 | 13.22 | 5087 | 5088 | 32 | 合格 | 辽宁奥通 | 已收集 | 446/408 | 上海海隆 | 已收集 | 已收集 | 合格 | 辽阳钢管 | 殷强
3 | 回水 | 2506N29 | 27YT | 200003 | 25BD5404 | 已收集 | 已收集 | 已收集 | 合格 | 合格 | 合格 | 20.1 | 13.21 | 5085 | 5088 | 32 | 合格 | 辽宁奥通 | 已收集 | 415/468 | 上海海隆 | 已收集 | 已收集 | 合格 | 辽阳钢管 | 殷强
4 | 回水 | 2506N29 | 34YT | 200004 | 25BD5966 | 已收集 | 已收集 | 已收集 | 合格 | 合格 | 合格 | 20.1 | 13.21 | 5085 | 5087 | 32 | 合格 | 辽宁奥通 | 已收集 | 424/470 | 上海海隆 | 已收集 | 已收集 | 合格 | 辽阳钢管 | 殷强
5 | 回水 | 2506N29 | 13YT | 200005 | 25BD5403 | 已收集 | 已收集 | 已收集 | 合格 | 合格 | 合格 | 20.1 | 13.23 | 5086 | 5087 | 33 | 合格 | 辽宁奥通 | 已收集 | 432/419 | 上海海隆 | 已收集 | 已收集 | 合格 | 辽阳钢管 | 殷强
6 | 回水 | 2506N29 | 19YT | 200006 | 25BD5404 | 已收集 | 已收集 | 已收集 | 合格 | 合格 | 合格 | 20.1 | 13.21 | 5089 | 5091 | 34 | 合格 | 辽宁奥通 | 已收集 | 436/412 | 上海海隆 | 已收集 | 已收集 | 合格 | 辽阳钢管 | 殷强
7 | 回水 | 2506N29 | 22YT | 200007 | 25BD5405 | 已收集 | 已收集 | 已收集 | 合格 | 合格 | 合格 | 20.1 | 13.21 | 5089 | 5087 | 32 | 合格 | 辽宁奥通 | 已收集 | 442/410 | 上海海隆 | 已收集 | 已收集 | 合格 | 辽阳钢管 | 殷强
8 | 回水 | 2506N29 | 16YT | 200008 | 25CD5007 | 已收集 | 已收集 | 已收集 | 合格 | 合格 | 合格 | 20.1 | 13.21 | 5085 | 5086 | 33 | 合格 | 辽宁奥通 | 已收集 | 413/458 | 上海海隆 | 已收集 | 已收集 | 合格 | 辽阳钢管 | 殷强 | 吉化100S |  | 20 | 12.9 | 22 | 490 | 亚东R6003/1 | 巴斯夫M20S | √ | 管中管 | 94 | 80 | 17.5 | 16 | 丛胜健 | 2025-11-20 |  | √ | 董石光 |  | 李东昌
9 | 回水 | 2506N29 | 45YT | 200009 | 25BD5966 | 已收集 | 已收集 | 已收集 | 合格 | 合格 | 合格 | 20.1 | 13.22 | 5084 | 5087 | 32 | 合格 | 辽宁奥通 | 已收集 | 409/452 | 上海海隆 | 已收集 | 已收集 | 合格 | 辽阳钢管 | 殷强 | 吉化100S |  | 20 | 12.9 | 22 | 490 | 亚东R6003/1 | 巴斯夫M20S | √ | 管中管 | 94 | 80 | 19 | 18 | 丛胜健 | 2025-11-20 |  | √ | 董石光 |  | 李东昌
10 | 回水 | 2506N29 | 46YT | 200010 | 25BD5966 | 已收集 | 已收集 | 已收集 | 合格 | 合格 | 合格 | 20.1 | 13.21 | 5087 | 5089 | 32 | 合格 | 辽宁奥通 | 已收集 | 425/433 | 上海海隆 | 已收集 | 已收集 | 合格 | 辽阳钢管 | 殷强
11 | 回水 | 2506N29 | 48YT | 200011 | 25BD5971 | 已收集 | 已收集 | 已收集 | 合格 | 合格 | 合格 | 20.1 | 13.21 | 5091 | 5090 | 32 | 合格 | 辽宁奥通 | 已收集 | 416/476 | 上海海隆 | 已收集 | 已收集 | 合格 | 辽阳钢管 | 殷强
12 | 回水 | 2506N29 | 49YT | 200012 | 25BD5971 | 已收集 | 已收集 | 已收集 | 合格 | 合格 | 合格 | 20.1 | 13.21 | 5090 | 5090 | 32 | 合格 | 辽宁奥通 | 已收集 | 444/420 | 上海海隆 | 已收集 | 已收集 | 合格 | 辽阳钢管 | 殷强
13 | 回水 | 2506N29 | 51YT | 200013 | 25BD5973 | 已收集 | 已收集 | 已收集 | 合格 | 合格 | 合格 | 20.1 | 13.21 | 5090 | 5091 | 32 | 合格 | 辽宁奥通 | 已收集 | 433/479 | 上海海隆 | 已收集 | 已收集 | 合格 | 辽阳钢管 | 殷强
14 | 回水 | 2506N29 | 12YT | 200014 | 25BD5403 | 已收集 | 已收集 | 已收集 | 合格 | 合格 | 合格 | 20.1 | 13.23 | 5086 | 5092 | 33 | 合格 | 辽宁奥通 | 已收集 | 429/468 | 上海海隆 | 已收集 | 已收集 | 合格 | 辽阳钢管 | 殷强
15 | 回水 | 2506N29 | 23YT | 200015 | 25BD5405 | 已收集 | 已收集 | 已收集 | 合格 | 合格 | 合格 | 20.1 | 13.21 | 5089 | 5088 | 32 | 合格 | 辽宁奥通 | 已收集 | 430/419 | 上海海隆 | 已收集 | 已收集 | 合格 | 辽阳钢管 | 殷强 | 吉化100S |  | 20 | 12.9 | 22 | 490 | 亚东R6003/1 | 巴斯夫M20S | √ | 管中管 | 94 | 80 | 17 | 16 | 丛胜健 | 2025-11-20 |  | √ | 董石光 |  | 李东昌
16 | 回水 | 2506N29 | 37YT | 200016 | 25BD5970 | 已收集 | 已收集 | 已收集 | 合格 | 合格 | 合格 | 20.1 | 13.21 | 5091 | 5090 | 32 | 合格 | 辽宁奥通 | 已收集 | 408/424 | 上海海隆 | 已收集 | 已收集 | 合格 | 辽阳钢管 | 殷强
17 | 回水 | 2506N29 | 38YT | 200017 | 25BD5970 | 已收集 | 已收集 | 已收集 | 合格 | 合格 | 合格 | 20.1 | 13.21 | 5090 | 5090 | 32 | 合格 | 辽宁奥通 | 已收集 | 443/427 | 上海海隆 | 已收集 | 已收集 | 合格 | 辽阳钢管 | 殷强 | 吉化100S |  | 20 | 12.9 | 22 | 490 | 亚东R6003/1 | 巴斯夫M20S | √ | 管中管 | 94 | 80 | 17 | 16 | 丛胜健 | 2025-11-20 |  | √ | 董石光 |  | 李东昌
18 | 回水 | 2506N29 | 40YT | 200018 | 25BD5973 | 已收集 | 已收集 | 已收集 | 合格 | 合格 | 合格 | 20.1 | 13.21 | 5088 | 5085 | 32 | 合格 | 辽宁奥通 | 已收集 | 411/456 | 上海海隆 | 已收集 | 已收集 | 合格 | 辽阳钢管 | 殷强
19 | 回水 | 2506N29 | 43YT | 200019 | 25CD5558 | 已收集 | 已收集 | 已收集 | 合格 | 合格 | 合格 | 20.1 | 13.21 | 5092 | 5084 | 32 | 合格 | 辽宁奥通 | 已收集 | 445/420 | 上海海隆 | 已收集 | 已收集 | 合格 | 辽阳钢管 | 殷强
20 | 回水 | 2506N29 | 41YT | 200020 | 25BD5973 | 已收集 | 已收集 | 已收集 | 合格 | 合格 | 合格 | 20.1 | 13.22 | 5085 | 5093 | 32 | 合格 | 辽宁奥通 | 已收集 | 406/429 | 上海海隆 | 已收集 | 已收集 | 合格 | 辽阳钢管 | 殷强
21 | 回水 | 2506N29 | 32YT | 200021 | 25BD5966 | 已收集 | 已收集 | 已收集 | 合格 | 合格 | 合格 | 20.1 | 13.21 | 5090 | 5085 | 32 | 合格 | 辽宁奥通 | 已收集 | 446/417 | 上海海隆 | 已收集 | 已收集 | 合格 | 辽阳钢管 | 殷强
22 | 回水 | 2506N29 | 15YT | 200022 | 25CD5007 | 已收集 | 已收集 | 已收集 | 合格 | 合格 | 合格 | 20.1 | 13.21 | 5093 | 5085 | 33 | 合格 | 辽宁奥通 | 已收集 | 425/433 | 上海海隆 | 已收集 | 已收集 | 合格 | 辽阳钢管 | 殷强
23 | 回水 | 2506N29 | 24YT | 200023 | 25BD5405 | 已收集 | 已收集 | 已收集 | 合格 | 合格 | 合格 | 20.1 | 13.21 | 5088 | 5086 | 32 | 合格 | 辽宁奥通 | 已收集 | 407/426 | 上海海隆 | 已收集 | 已收集 | 合格 | 辽阳钢管 | 殷强
24 | 回水 | 2506N29 | 28YT | 200024 | 25BD5404 | 已收集 | 已收集 | 已收集 | 合格 | 合格 | 合格 | 20.1 | 13.21 | 5088 | 5085 | 32 | 合格 | 辽宁奥通 | 已收集 | 422/457 | 上海海隆 | 已收集 | 已收集 | 合格 | 辽阳钢管 | 殷强
25 | 回水 | 2506N29 | 17YT | 200025 | 25BD5403 | 已收集 | 已收集 | 已收集 | 合格 | 合格 | 合格 | 20.1 | 13.21 | 5093 | 5087 | 34 | 合格 | 辽宁奥通 | 已收集 | 480/413 | 上海海隆 | 已收集 | 已收集 | 合格 | 辽阳钢管 | 殷强
26 | 回水 | 2506N29 | 25YT | 200026 | 25BD5403 | 已收集 | 已收集 | 已收集 | 合格 | 合格 | 合格 | 20.1 | 13.21 | 5092 | 5084 | 32 | 合格 | 辽宁奥通 | 已收集 | 456/411 | 上海海隆 | 已收集 | 已收集 | 合格 | 辽阳钢管 | 殷强
27 | 回水 | 2506N29 | 31YT | 200027 | 25BD5966 | 已收集 | 已收集 | 已收集 | 合格 | 合格 | 合格 | 20.1 | 13.21 | 5087 | 5090 | 32 | 合格 | 辽宁奥通 | 已收集 | 430/414 | 上海海隆 | 已收集 | 已收集 | 合格 | 辽阳钢管 | 殷强
28 | 回水 | 2506N29 | 20YT | 200028 | 25BD5404 | 已收集 | 已收集 | 已收集 | 合格 | 合格 | 合格 | 20.1 | 13.21 | 5091 | 5087 | 32 | 合格 | 辽宁奥通 | 已收集 | 411/429 | 上海海隆 | 已收集 | 已收集 | 合格 | 辽阳钢管 | 殷强
29 | 回水 | 2506N29 | 26YT | 200029 | 25BD5403 | 已收集 | 已收集 | 已收集 | 合格 | 合格 | 合格 | 20.1 | 13.21 | 5084 | 5088 | 32 | 合格 | 辽宁奥通 | 已收集 | 425/406 | 上海海隆 | 已收集 | 已收集 | 合格 | 辽阳钢管 | 殷强
30 | 回水 | 2506N29 | 35YT | 200030 | 25BD5966 | 已收集 | 已收集 | 已收集 | 合格 | 合格 | 合格 | 20.1 | 13.21 | 5087 | 5085 | 32 | 合格 | 辽宁奥通 | 已收集 | 404/473 | 上海海隆 | 已收集 | 已收集 | 合格 | 辽阳钢管 | 殷强
31 | 回水 | 2506N29 | 70YT | 200031 | 25CD5557 | 已收集 | 已收集 | 已收集 | 合格 | 合格 | 合格 | 20.1 | 13.21 | 5090 | 5093 | 32 | 合格 | 辽宁奥通 | 已收集 | 424/468 | 上海海隆 | 已收集 | 已收集 | 合格 | 辽阳钢管 | 殷强
32 | 回水 | 2506N29 | 68YT | 200032 | 25CD5557 | 已收集 | 已收集 | 已收集 | 合格 | 合格 | 合格 | 20.1 | 13.21 | 5085 | 5087 | 32 | 合格 | 辽宁奥通 | 已收集 | 420/455 | 上海海隆 | 已收集 | 已收集 | 合格 | 辽阳钢管 | 殷强
33 | 回水 | 2506N29 | 67YT | 200033 | 25CD5557 | 已收集 | 已收集 | 已收集 | 合格 | 合格 | 合格 | 20.1 | 13.21 | 5085 | 5085 | 32 | 合格 | 辽宁奥通 | 已收集 | 407/441 | 上海海隆 | 已收集 | 已收集 | 合格 | 辽阳钢管 | 殷强 | 吉化S100 |  | 20 | 12.9 | 22 | 490 | 亚东 | 巴斯夫 | √ | 管中管 | 94% | 55 | 17 | 16 | 丛胜健 | 2025-11-20 |  | √ | 董石光 |  | 李东昌
34 | 供水 | 2506N29 | 42YT | 100001 | 25CD5558 | 已收集 | 已收集 | 已收集 | 合格 | 合格 | 合格 | 20.1 | 13.23 | 5085 | 5092 | 32 | 合格 | 辽宁奥通 | 已收集 | 454/407 | 上海海隆 | 已收集 | 已收集 | 合格 | 辽阳钢管 | 殷强
35 | 供水 | 2506N29 | 33YT | 100002 | 25BD5966 | 已收集 | 已收集 | 已收集 | 合格 | 合格 | 合格 | 20.1 | 13.22 | 5085 | 5085 | 32 | 合格 | 辽宁奥通 | 已收集 | 432/422 | 上海海隆 | 已收集 | 已收集 | 合格 | 辽阳钢管 | 殷强
36 | 供水 | 2506N29 | 36YT | 100003 | 25BD5970 | 已收集 | 已收集 | 已收集 | 合格 | 合格 | 合格 | 20.1 | 13.21 | 5085 | 5091 | 32 | 合格 | 辽宁奥通 | 已收集 | 411/439 | 上海海隆 | 已收集 | 已收集 | 合格 | 辽阳钢管 | 殷强
37 | 供水 | 2506N29 | 60YT | 100004 | 25BD5972 | 已收集 | 已收集 | 已收集 | 合格 | 合格 | 合格 | 20.1 | 13.21 | 5086 | 5089 | 32 | 合格 | 辽宁奥通 | 已收集 | 448/460 | 上海海隆 | 已收集 | 已收集 | 合格 | 辽阳钢管 | 殷强
38 | 供水 | 2506N29 | 57YT | 100005 | 25BD5972 | 已收集 | 已收集 | 已收集 | 合格 | 合格 | 合格 | 20.1 | 13.22 | 5089 | 5090 | 32 | 合格 | 辽宁奥通 | 已收集 | 421/408 | 上海海隆 | 已收集 | 已收集 | 合格 | 辽阳钢管 | 殷强
39 | 供水 | 2506N29 | 56YT | 100006 | 25BD5972 | 已收集 | 已收集 | 已收集 | 合格 | 合格 | 合格 | 20.1 | 13.21 | 5089 | 5089 | 32 | 合格 | 辽宁奥通 | 已收集 | 444/466 | 上海海隆 | 已收集 | 已收集 | 合格 | 辽阳钢管 | 殷强
40 | 供水 | 2506N29 | 54YT | 100007 | 25CD5558 | 已收集 | 已收集 | 已收集 | 合格 | 合格 | 合格 | 20.1 | 13.21 | 5087 | 5090 | 32 | 合格 | 辽宁奥通 | 已收集 | 432/407 | 上海海隆 | 已收集 | 已收集 | 合格 | 辽阳钢管 | 殷强
41 | 供水 | 2506N29 | 53YT | 100008 | 25CD5558 | 已收集 | 已收集 | 已收集 | 合格 | 合格 | 合格 | 20.1 | 13.21 | 5088 | 5087 | 32 | 合格 | 辽宁奥通 | 已收集 | 418/433 | 上海海隆 | 已收集 | 已收集 | 合格 | 辽阳钢管 | 殷强
42 | 供水 | 2506N29 | 52YT | 100009 | 25BD5973 | 已收集 | 已收集 | 已收集 | 合格 | 合格 | 合格 | 20.1 | 13.22 | 5091 | 5084 | 32 | 合格 | 辽宁奥通 | 已收集 | 408/424 | 上海海隆 | 已收集 | 已收集 | 合格 | 辽阳钢管 | 殷强
43 | 供水 | 2506N29 | 10YT | 100010 | 25AD3724 | 已收集 | 已收集 | 已收集 | 合格 | 合格 | 合格 | 20.1 | 13.21 | 5091 | 5090 | 33 | 合格 | 辽宁奥通 | 已收集 | 460/427 | 上海海隆 | 已收集 | 已收集 | 合格 | 辽阳钢管 | 殷强
44 | 供水 | 2506N29 | 6YT | 100011 | 25AD3724 | 已收集 | 已收集 | 已收集 | 合格 | 合格 | 合格 | 20.1 | 13.21 | 5090 | 5090 | 33 | 合格 | 辽宁奥通 | 已收集 | 416/423 | 上海海隆 | 已收集 | 已收集 | 合格 | 辽阳钢管 | 殷强
45 | 供水 | 2506N29 | 9YT | 100012 | 25AD3724 | 已收集 | 已收集 | 已收集 | 合格 | 合格 | 合格 | 20.1 | 13.21 | 5090 | 5091 | 33 | 合格 | 辽宁奥通 | 已收集 | 466/415 | 上海海隆 | 已收集 | 已收集 | 合格 | 辽阳钢管 | 殷强
46 | 供水 | 2506N29 | 3YT | 100013 | 25AD3724 | 已收集 | 已收集 | 已收集 | 合格 | 合格 | 合格 | 20.1 | 13.21 | 5091 | 5084 | 33 | 合格 | 辽宁奥通 | 已收集 | 443/405 | 上海海隆 | 已收集 | 已收集 | 合格 | 辽阳钢管 | 殷强
47 | 供水 | 2506N29 | 78YT | 100014 | 25BD5971 | 已收集 | 已收集 | 已收集 | 合格 | 合格 | 合格 | 20.1 | 13.23 | 5089 | 5089 | 32 | 合格 | 辽宁奥通 | 已收集 | 442/467 | 上海海隆 | 已收集 | 已收集 | 合格 | 辽阳钢管 | 殷强
48 | 供水 | 2506N29 | 79YT | 100015 | 25BD5971 | 已收集 | 已收集 | 已收集 | 合格 | 合格 | 合格 | 20.1 | 13.21 | 5089 | 5088 | 32 | 合格 | 辽宁奥通 | 已收集 | 423/415 | 上海海隆 | 已收集 | 已收集 | 合格 | 辽阳钢管 | 殷强
49 | 供水 | 2506N29 | 82YT | 100016 | 25CD5557 | 已收集 | 已收集 | 已收集 | 合格 | 合格 | 合格 | 20.1 | 13.21 | 5089 | 5089 | 32 | 合格 | 辽宁奥通 | 已收集 | 444/411 | 上海海隆 | 已收集 | 已收集 | 合格 | 辽阳钢管 | 殷强
50 | 供水 | 2506N29 | 75YT | 100017 | 25BD5973 | 已收集 | 已收集 | 已收集 | 合格 | 合格 | 合格 | 20.1 | 13.21 | 5089 | 5090 | 32 | 合格 | 辽宁奥通 | 已收集 | 415/456 | 上海海隆 | 已收集 | 已收集 | 合格 | 辽阳钢管 | 殷强
51 | 供水 | 2506N29 | 76YT | 100018 | 25BD5973 | 已收集 | 已收集 | 已收集 | 合格 | 合格 | 合格 | 20.1 | 13.22 | 5090 | 5088 | 32 | 合格 | 辽宁奥通 | 已收集 | 443/410 | 上海海隆 | 已收集 | 已收集 | 合格 | 辽阳钢管 | 殷强
52 | 供水 | 2506N29 | 73YT | 100019 | 25CD5557 | 已收集 | 已收集 | 已收集 | 合格 | 合格 | 合格 | 20.1 | 13.21 | 5090 | 5086 | 32 | 合格 | 辽宁奥通 | 已收集 | 472/415 | 上海海隆 | 已收集 | 已收集 | 合格 | 辽阳钢管 | 殷强
53 | 供水 | 2506N29 | 81YT | 100020 | 25CD5557 | 已收集 | 已收集 | 已收集 | 合格 | 合格 | 合格 | 20.1 | 13.21 | 5089 | 5088 | 32 | 合格 | 辽宁奥通 | 已收集 | 414/463 | 上海海隆 | 已收集 | 已收集 | 合格 | 辽阳钢管 | 殷强
54 | 供水 | 2506N29 | 61YT | 100021 | 25BD5870 | 已收集 | 已收集 | 已收集 | 合格 | 合格 | 合格 | 20.1 | 13.23 | 5089 | 5085 | 32 | 合格 | 辽宁奥通 | 已收集 | 424/430 | 上海海隆 | 已收集 | 已收集 | 合格 | 辽阳钢管 | 殷强
55 | 供水 | 2506N29 | 87YT | 100022 | 25BD5971 | 已收集 | 已收集 | 已收集 | 合格 | 合格 | 合格 | 20.1 | 13.21 | 5090 | 5090 | 32 | 合格 | 辽宁奥通 | 已收集 | 447/425 | 上海海隆 | 已收集 | 已收集 | 合格 | 辽阳钢管 | 殷强
56 | 供水 | 2506N29 | 84YT | 100023 | 25BD5966 | 已收集 | 已收集 | 已收集 | 合格 | 合格 | 合格 | 20.1 | 13.21 | 5088 | 5089 | 32 | 合格 | 辽宁奥通 | 已收集 | 424/471 | 上海海隆 | 已收集 | 已收集 | 合格 | 辽阳钢管 | 殷强
57 | 供水 | 2506N29 | 55YT | 100024 | 25BD5972 | 已收集 | 已收集 | 已收集 | 合格 | 合格 | 合格 | 20.1 | 13.23 | 5090 | 5085 | 32 | 合格 | 辽宁奥通 | 已收集 | 434/470 | 上海海隆 | 已收集 | 已收集 | 合格 | 辽阳钢管 | 殷强
58 | 供水 | 2506N29 | 44AT | 100025 | 25BD5966 | 已收集 | 已收集 | 已收集 | 合格 | 合格 | 合格 | 20.1 | 13.21 | 5084 | 5084 | 32 | 合格 | 辽宁奥通 | 已收集 | 416/456 | 上海海隆 | 已收集 | 已收集 | 合格 | 辽阳钢管 | 殷强
59 | 供水 | 2506N29 | 58YT | 100026 | 25BD5972 | 已收集 | 已收集 | 已收集 | 合格 | 合格 | 合格 | 20.1 | 13.21 | 5090 | 5087 | 32 | 合格 | 辽宁奥通 | 已收集 | 420/478 | 上海海隆 | 已收集 | 已收集 | 合格 | 辽阳钢管 | 殷强
60 | 供水 | 2506N29 | 50AT | 100027 | 25BD5973 | 已收集 | 已收集 | 已收集 | 合格 | 合格 | 合格 | 20.1 | 13.21 | 5090 | 5090 | 32 | 合格 | 辽宁奥通 | 已收集 | 406/440 | 上海海隆 | 已收集 | 已收集 | 合格 | 辽阳钢管 | 殷强
61 | 供水 | 2506N29 | 59YT | 100028 | 25BD5972 | 已收集 | 已收集 | 已收集 | 合格 | 合格 | 合格 | 20.1 | 13.21 | 5087 | 5089 | 32 | 合格 | 辽宁奥通 | 已收集 | 434/421 | 上海海隆 | 已收集 | 已收集 | 合格 | 辽阳钢管 | 殷强
62 | 供水 | 2506N29 | 71YT | 100029 | 25CD5557 | 已收集 | 已收集 | 已收集 | 合格 | 合格 | 合格 | 20.1 | 13.21 | 5093 | 5086 | 32 | 合格 | 辽宁奥通 | 已收集 | 450/426 | 上海海隆 | 已收集 | 已收集 | 合格 | 辽阳钢管 | 殷强
63 | 供水 | 2506N29 | 63YT | 100030 | 25BD5966 | 已收集 | 已收集 | 已收集 | 合格 | 合格 | 合格 | 20.1 | 13.21 | 5085 | 5088 | 32 | 合格 | 辽宁奥通 | 已收集 | 417/428 | 上海海隆 | 已收集 | 已收集 | 合格 | 辽阳钢管 | 殷强
64 | 供水 | 2506N29 | 47AT | 100031 | 25BD5971 | 已收集 | 已收集 | 已收集 | 合格 | 合格 | 合格 | 20.1 | 13.22 | 5089 | 5091 | 32 | 合格 | 辽宁奥通 | 已收集 | 409/423 | 上海海隆 | 已收集 | 已收集 | 合格 | 辽阳钢管 | 殷强
65 | 供水 | 2506N29 | 86YT | 100032 | 25BD5971 | 已收集 | 已收集 | 已收集 | 合格 | 合格 | 合格 | 20.1 | 13.21 | 5090 | 5090 | 32 | 合格 | 辽宁奥通 | 已收集 | 416/455 | 上海海隆 | 已收集 | 已收集 | 合格 | 辽阳钢管 | 殷强
66 | 供水 | 2506N29 | 80YT | 100033 | 25CD5557 | 已收集 | 已收集 | 已收集 | 合格 | 合格 | 合格 | 20.1 | 13.21 | 5088 | 5088 | 32 | 合格 | 辽宁奥通 | 已收集 | 413/428 | 上海海隆 | 已收集 | 已收集 | 合格 | 辽阳钢管 | 殷强
67 | 供水 | 2506N29 | 66AT | 100034 | 25CD5557 | 已收集 | 已收集 | 已收集 | 合格 | 合格 | 合格 | 20.1 | 13.21 | 5085 | 5086 | 32 | 合格 | 辽宁奥通 | 已收集 | 444/424 | 上海海隆 | 已收集 | 已收集 | 合格 | 辽阳钢管 | 殷强
68 | 供水 | 2506N29 | 62YT | 100035 | 25BD5870 | 已收集 | 已收集 | 已收集 | 合格 | 合格 | 合格 | 20.1 | 13.21 | 5085 | 5086 | 32 | 合格 | 辽宁奥通 | 已收集 | 407/426 | 上海海隆 | 已收集 | 已收集 | 合格 | 辽阳钢管 | 殷强
69 | 供水 | 2506N29 | 65YT | 100036 | 25BD5966 | 已收集 | 已收集 | 已收集 | 合格 | 合格 | 合格 | 20.1 | 13.22 | 5088 | 5088 | 32 | 合格 | 辽宁奥通 | 已收集 | 414/430 | 上海海隆 | 已收集 | 已收集 | 合格 | 辽阳钢管 | 殷强
70 | 供水 | 2506N29 | 21YT | 100037 | 25BD5405 | 已收集 | 已收集 | 已收集 | 合格 | 合格 | 合格 | 20.1 | 13.21 | 5089 | 5089 | 32 | 合格 | 辽宁奥通 | 已收集 | 425/434 | 上海海隆 | 已收集 | 已收集 | 合格 | 辽阳钢管 | 殷强
71 | 供水 | 2506N29 | 14YT | 100038 | 25BD5403 | 已收集 | 已收集 | 已收集 | 合格 | 合格 | 合格 | 20.1 | 13.21 | 5087 | 5088 | 33 | 合格 | 辽宁奥通 | 已收集 | 406/444 | 上海海隆 | 已收集 | 已收集 | 合格 | 辽阳钢管 | 殷强
72 | 回水 | 2506N29-1 | 205YT | 205YT | 25AD3724 | 已收集 | 已收集 | 已收集 | 合格 | 合格 | 合格 | 20.1 | 13.21 | 5091 | 5089 | 33 | 合格 | 辽宁奥通 | 已收集 | 488/510 | 上海海隆 | 已收集 | 已收集 | 合格 | 辽阳钢管 | 殷强 | [6 empty] | 河北亚东 | 巴斯夫 | 已收集
73 | 回水 | 2506N29-1 | 273YT | 273YT | 25BD6248 | 已收集 | 已收集 | 已收集 | 合格 | 合格 | 合格 | 20.1 | 13.21 | 5088 | 5092 | 32 | 合格 | 辽宁奥通 | 已收集 | 469/497 | 上海海隆 | 已收集 | 已收集 | 合格 | 辽阳钢管 | 殷强 | [6 empty] | 河北亚东 | 巴斯夫 | 已收集
74 | 回水 | 2506N29-1 | 281YT | 281YT | 25BD6253 | 已收集 | 已收集 | 已收集 | 合格 | 合格 | 合格 | 20.1 | 13.22 | 5088 | 5087 | 33 | 合格 | 辽宁奥通 | 已收集 | 470/507 | 上海海隆 | 已收集 | 已收集 | 合格 | 辽阳钢管 | 殷强 | [6 empty] | 河北亚东 | 巴斯夫 | 已收集
75 | 回水 | 2506N29-1 | 202YT | 202YT | 25AD3724 | 已收集 | 已收集 | 已收集 | 合格 | 合格 | 合格 | 20.1 | 13.21 | 5087 | 5093 | 33 | 合格 | 辽宁奥通 | 已收集 | 435/458 | 上海海隆 | 已收集 | 已收集 | 合格 | 辽阳钢管 | 殷强 | [6 empty] | 河北亚东 | 巴斯夫 | 已收集
76 | 回水 | 2506N29-1 | 200YT | 200YT | 25AD3724 | 已收集 | 已收集 | 已收集 | 合格 | 合格 | 合格 | 20.1 | 13.23 | 5087 | 5088 | 33 | 合格 | 辽宁奥通 | 已收集 | 414/466 | 上海海隆 | 已收集 | 已收集 | 合格 | 辽阳钢管 | 殷强 | [6 empty] | 河北亚东 | 巴斯夫 | 已收集
77 | 回水 | 2506N29-1 | 204YT | 204YT | 25AD3724 | 已收集 | 已收集 | 已收集 | 合格 | 合格 | 合格 | 20.1 | 13.22 | 5092 | 5091 | 33 | 合格 | 辽宁奥通 | 已收集 | 446/471 | 上海海隆 | 已收集 | 已收集 | 合格 | 辽阳钢管 | 殷强 | [6 empty] | 河北亚东 | 巴斯夫 | 已收集
78 | 回水 | 2506N29-1 | 213YT | 213YT | 25BD6252 | 已收集 | 已收集 | 已收集 | 合格 | 合格 | 合格 | 20.1 | 13.2 | 5088 | 5089 | 33 | 合格 | 辽宁奥通 | 已收集 | 426/455 | 上海海隆 | 已收集 | 已收集 | 合格 | 辽阳钢管 | 殷强
79 | 回水 | 2506N29-1 | 234YT | 234YT | 25BD6249 | 已收集 | 已收集 | 已收集 | 合格 | 合格 | 合格 | 20.1 | 13.21 | 5092 | 5089 | 33 | 合格 | 辽宁奥通 | 已收集 | 471/495 | 上海海隆 | 已收集 | 已收集 | 合格 | 辽阳钢管 | 殷强
80 | 回水 | 2506N29-1 | 287YT | 287YT | 25BD6247 | 已收集 | 已收集 | 已收集 | 合格 | 合格 | 合格 | 20.1 | 13.2 | 5086 | 5089 | 33 | 合格 | 辽宁奥通 | 已收集 | 464/490 | 上海海隆 | 已收集 | 已收集 | 合格 | 辽阳钢管 | 殷强
81 | 回水 | 2506N29-1 | 270YT | 270YT | 25BD6245 | 已收集 | 已收集 | 已收集 | 合格 | 合格 | 合格 | 20.1 | 13.2 | 5090 | 5089 | 33 | 合格 | 辽宁奥通 | 已收集 | 488/461 | 上海海隆 | 已收集 | 已收集 | 合格 | 辽阳钢管 | 殷强
82 | 回水 | 2506N29-1 | 284YT | 284YT | 25BD6248 | 已收集 | 已收集 | 已收集 | 合格 | 合格 | 合格 | 20.1 | 13.25 | 5086 | 5088 | 33 | 合格 | 辽宁奥通 | 已收集 | 431/429 | 上海海隆 | 已收集 | 已收集 | 合格 | 辽阳钢管 | 殷强
83 | 回水 | 2506N29-1 | 275AT | 275AT | 25BD6249 | 已收集 | 已收集 | 已收集 | 合格 | 合格 | 合格 | 20.1 | 13.23 | 5088 | 5088 | 32 | 合格 | 辽宁奥通 | 已收集 | 423/450 | 上海海隆 | 已收集 | 已收集 | 合格 | 辽阳钢管 | 殷强
84 | 回水 | 2506N29-1 | 274AT | 274AT | 25BD6248 | 已收集 | 已收集 | 已收集 | 合格 | 合格 | 合格 | 20.1 | 13.21 | 5092 | 5088 | 32 | 合格 | 辽宁奥通 | 已收集 | 431/462 | 上海海隆 | 已收集 | 已收集 | 合格 | 辽阳钢管 | 殷强
85 | 回水 | 2506N29-1 | 272YT | 272YT | 25BD6248 | 已收集 | 已收集 | 已收集 | 合格 | 合格 | 合格 | 20.1 | 13.21 | 5087 | 5087 | 33 | 合格 | 辽宁奥通 | 已收集 | 446/480 | 上海海隆 | 已收集 | 已收集 | 合格 | 辽阳钢管 | 殷强
86 | 回水 | 2506N29-1 | 302YT | 302YT | 25BD6246 | 已收集 | 已收集 | 已收集 | 合格 | 合格 | 合格 | 20.1 | 13.27 | 5094 | 5089 | 33 | 合格 | 辽宁奥通 | 已收集 | 461/411 | 上海海隆 | 已收集 | 已收集 | 合格 | 辽阳钢管 | 殷强
87 | 回水 | 2506N29-1 | 214YT | 214YT | 25BD6248 | 已收集 | 已收集 | 已收集 | 合格 | 合格 | 合格 | 20.1 | 13.21 | 5090 | 5091 | 33 | 合格 | 辽宁奥通 | 已收集 | 511/463 | 上海海隆 | 已收集 | 已收集 | 合格 | 辽阳钢管 | 殷强
88 | 回水 | 2506N29-1 | 296YT | 296YT | 25BD6245 | 已收集 | 已收集 | 已收集 | 合格 | 合格 | 合格 | 20.1 | 13.21 | 5090 | 5088 | 33 | 合格 | 辽宁奥通 | 已收集 | 532/487 | 上海海隆 | 已收集 | 已收集 | 合格 | 辽阳钢管 | 殷强
89 | 回水 | 2506N29-1 | 298YT | 298YT | 25BD6244 | 已收集 | 已收集 | 已收集 | 合格 | 合格 | 合格 | 20.1 | 13.21 | 5085 | 5087 | 33 | 合格 | 辽宁奥通 | 已收集 | 506/498 | 上海海隆 | 已收集 | 已收集 | 合格 | 辽阳钢管 | 殷强
90 | 回水 | 2506N29-1 | 256AT | 256AT | 25BD6246 | 已收集 | 已收集 | 已收集 | 合格 | 合格 | 合格 | 20.1 | 13.24 | 5090 | 5085 | 33 | 合格 | 辽宁奥通 | 已收集 | 424/467 | 上海海隆 | 已收集 | 已收集 | 合格 | 辽阳钢管 | 殷强
91 | 回水 | 2506N29-1 | 223YT | 223YT | 25BD6244 | 已收集 | 已收集 | 已收集 | 合格 | 合格 | 合格 | 20.1 | 13.23 | 5091 | 5087 | 33 | 合格 | 辽宁奥通 | 已收集 | 487/515 | 上海海隆 | 已收集 | 已收集 | 合格 | 辽阳钢管 | 殷强
92 | 回水 | 2506N29-1 | 280YT | 280YT | 25BD6249 | 已收集 | 已收集 | 已收集 | 合格 | 合格 | 合格 | 20.1 | 13.22 | 5090 | 5088 | 33 | 合格 | 辽宁奥通 | 已收集 | 497/502 | 上海海隆 | 已收集 | 已收集 | 合格 | 辽阳钢管 | 殷强
93 | 回水 | 2506N29-1 | 285YT | 285YT | 25BD6248 | 已收集 | 已收集 | 已收集 | 合格 | 合格 | 合格 | 20.1 | 13.22 | 5088 | 5088 | 33 | 合格 | 辽宁奥通 | 已收集 | 460/476 | 上海海隆 | 已收集 | 已收集 | 合格 | 辽阳钢管 | 殷强
94 | 回水 | 2506N29-1 | 226AT | 226AT | 25BD6245 | 已收集 | 已收集 | 已收集 | 合格 | 合格 | 合格 | 20.1 | 13.22 | 5090 | 5085 | 32 | 合格 | 辽宁奥通 | 已收集 | 433/456 | 上海海隆 | 已收集 | 已收集 | 合格 | 辽阳钢管 | 殷强
95 | 回水 | 2506N29-1 | 292YT | 292YT | 25BD6245 | 已收集 | 已收集 | 已收集 | 合格 | 合格 | 合格 | 20.1 | 13.22 | 5088 | 5088 | 33 | 合格 | 辽宁奥通 | 已收集 | 424/471 | 上海海隆 | 已收集 | 已收集 | 合格 | 辽阳钢管 | 殷强
96 | 回水 | 2506N29-1 | 267YT | 267YT | 25BD5970 | 已收集 | 已收集 | 已收集 | 合格 | 合格 | 合格 | 20.1 | 13.21 | 5085 | 5090 | 33 | 合格 | 辽宁奥通 | 已收集 | 489/456 | 上海海隆 | 已收集 | 已收集 | 合格 | 辽阳钢管 | 殷强
97 | 回水 | 2506N29-1 | 277YT | 277YT | 25BD6249 | 已收集 | 已收集 | 已收集 | 合格 | 合格 | 合格 | 20.1 | 13.21 | 5093 | 5088 | 33 | 合格 | 辽宁奥通 | 已收集 | 440/489 | 上海海隆 | 已收集 | 已收集 | 合格 | 辽阳钢管 | 殷强
98 | 回水 | 2506N29-1 | 225AT | 225AT | 25BD6245 | 已收集 | 已收集 | 已收集 | 合格 | 合格 | 合格 | 20.1 | 13.21 | 5079 | 5090 | 33 | 合格 | 辽宁奥通 | 已收集 | 407/456 | 上海海隆 | 已收集 | 已收集 | 合格 | 辽阳钢管 | 殷强
99 | 回水 | 2506N29-1 | 306YT | 306YT | 25BD6244 | 已收集 | 已收集 | 已收集 | 合格 | 合格 | 合格 | 20.1 | 13.21 | 5092 | 5087 | 33 | 合格 | 辽宁奥通 | 已收集 | 411/452 | 上海海隆 | 已收集 | 已收集 | 合格 | 辽阳钢管 | 殷强
100 | 回水 | 2506N29-1 | 303AT | 303AT | 25BD6243 | 已收集 | 已收集 | 已收集 | 合格 | 合格 | 合格 | 20.1 | 13.21 | 5089 | 5087 | 33 | 合格 | 辽宁奥通 | 已收集 | 490/518 | 上海海隆 | 已收集 | 已收集 | 合格 | 辽阳钢管 | 殷强
101 | 回水 | 2506N29-1 | 198AT | 198AT | 25BD6253 | 已收集 | 已收集 | 已收集 | 合格 | 合格 | 合格 | 20.1 | 13.24 | 5088 | 5085 | 33 | 合格 | 辽宁奥通 | 已收集 | 503/457 | 上海海隆 | 已收集 | 已收集 | 合格 | 辽阳钢管 | 殷强
102 | 回水 | 2506N29-1 | 244YT | 244YT | 25BD6246 | 已收集 | 已收集 | 已收集 | 合格 | 合格 | 合格 | 20.1 | 13.21 | 5091 | 5088 | 33 | 合格 | 辽宁奥通 | 已收集 | 432/460 | 上海海隆 | 已收集 | 已收集 | 合格 | 辽阳钢管 | 殷强
103 | 回水 | 2506N29-1 | 289YT | 289YT | 25BD6249 | 已收集 | 已收集 | 已收集 | 合格 | 合格 | 合格 | 20.1 | 13.22 | 5085 | 5088 | 33 | 合格 | 辽宁奥通 | 已收集 | 435/498 | 上海海隆 | 已收集 | 已收集 | 合格 | 辽阳钢管 | 殷强
104 | 回水 | 2506N29-1 | 307YT | 307YT | 25BD6244 | 已收集 | 已收集 | 已收集 | 合格 | 合格 | 合格 | 20.1 | 13.2 | 5087 | 5089 | 33 | 合格 | 辽宁奥通 | 已收集 | 466/498 | 上海海隆 | 已收集 | 已收集 | 合格 | 辽阳钢管 | 殷强
105 | 回水 | 2506N29-1 | 305YT | 305YT | 25BD6243 | 已收集 | 已收集 | 已收集 | 合格 | 合格 | 合格 | 20.1 | 13.23 | 5089 | 5094 | 33 | 合格 | 辽宁奥通 | 已收集 | 453/406 | 上海海隆 | 已收集 | 已收集 | 合格 | 辽阳钢管 | 殷强
106 | 回水 | 2506N29-1 | 216AT | 216AT | 25BD6248 | 已收集 | 已收集 | 已收集 | 合格 | 合格 | 合格 | 20.1 | 13.23 | 5088 | 5088 | 33 | 合格 | 辽宁奥通 | 已收集 | 448/482 | 上海海隆 | 已收集 | 已收集 | 合格 | 辽阳钢管 | 殷强
107 | 回水 | 2506N29-1 | 297YT | 297YT | 25BD6244 | 已收集 | 已收集 | 已收集 | 合格 | 合格 | 合格 | 20.1 | 13.21 | 5088 | 5085 | 33 | 合格 | 辽宁奥通 | 已收集 | 512/430 | 上海海隆 | 已收集 | 已收集 | 合格 | 辽阳钢管 | 殷强
108 | 回水 | 2506N29-1 | 201YT | 201YT | 25BD6245 | 已收集 | 已收集 | 已收集 | 合格 | 合格 | 合格 | 20.1 | 13.2 | 5088 | 5087 | 33 | 合格 | 辽宁奥通 | 已收集 | 438/450 | 上海海隆 | 已收集 | 已收集 | 合格 | 辽阳钢管 | 殷强
109 | 回水 | 2506N29-1 | 295YT | 295YT | 25BD6245 | 已收集 | 已收集 | 已收集 | 合格 | 合格 | 合格 | 20.1 | 13.24 | 5090 | 5090 | 33 | 合格 | 辽宁奥通 | 已收集 | 424/490 | 上海海隆 | 已收集 | 已收集 | 合格 | 辽阳钢管 | 殷强
110 | 回水 | 2506N29-1 | 286YT | 286YT | 25BD6247 | 已收集 | 已收集 | 已收集 | 合格 | 合格 | 合格 | 20.1 | 13.25 | 5088 | 5086 | 33 | 合格 | 辽宁奥通 | 已收集 | 464/510 | 上海海隆 | 已收集 | 已收集 | 合格 | 辽阳钢管 | 殷强
111 | 回水 | 2506N29-1 | 196AT | 196AT | 25BD6246 | 已收集 | 已收集 | 已收集 | 合格 | 合格 | 合格 | 20.1 | 13.22 | 5090 | 5088 | 33 | 合格 | 辽宁奥通 | 已收集 | 463/520 | 上海海隆 | 已收集 | 已收集 | 合格 | 辽阳钢管 | 殷强
112 | 回水 | 2506N29-1 | 294YT | 294YT | 25BD6245 | 已收集 | 已收集 | 已收集 | 合格 | 合格 | 合格 | 20.1 | 13.23 | 5090 | 5090 | 33 | 合格 | 辽宁奥通 | 已收集 | 446/497 | 上海海隆 | 已收集 | 已收集 | 合格 | 辽阳钢管 | 殷强
113 | 回水 | 2506N29-1 | 243YT | 243YT | 25BD6246 | 已收集 | 已收集 | 已收集 | 合格 | 合格 | 合格 | 20.1 | 13.25 | 5087 | 5092 | 33 | 合格 | 辽宁奥通 | 已收集 | 503/469 | 上海海隆 | 已收集 | 已收集 | 合格 | 辽阳钢管 | 殷强
114 | 回水 | 2506N29-1 | 299YT | 299YT | 25BD6244 | 已收集 | 已收集 | 已收集 | 合格 | 合格 | 合格 | 20.1 | 13.21 | 5088 | 5087 | 33 | 合格 | 辽宁奥通 | 已收集 | 481/412 | 上海海隆 | 已收集 | 已收集 | 合格 | 辽阳钢管 | 殷强
115 | 回水 | 2506N29-1 | 310YT | 310YT | 25BD6248 | 已收集 | 已收集 | 已收集 | 合格 | 合格 | 合格 | 20.1 | 13.21 | 5088 | 5087 | 33 | 合格 | 辽宁奥通 | 已收集 | 437/496 | 上海海隆 | 已收集 | 已收集 | 合格 | 辽阳钢管 | 殷强
116 | 回水 | 2506N29-1 | 217YT | 217YT | 25BD6250 | 已收集 | 已收集 | 已收集 | 合格 | 合格 | 合格 | 20.1 | 13.21 | 5088 | 5085 | 33 | 合格 | 辽宁奥通 | 已收集 | 444/471 | 上海海隆 | 已收集 | 已收集 | 合格 | 辽阳钢管 | 殷强
117 | 回水 | 2506N29-1 | 309YT | 309YT | 25BD6248 | 已收集 | 已收集 | 已收集 | 合格 | 合格 | 合格 | 20.1 | 13.23 | 5090 | 5085 | 33 | 合格 | 辽宁奥通 | 已收集 | 422/467 | 上海海隆 | 已收集 | 已收集 | 合格 | 辽阳钢管 | 殷强
118 | 回水 | 2506N29-1 | 278AT | 278AT | 25BD6249 | 已收集 | 已收集 | 已收集 | 合格 | 合格 | 合格 | 20.1 | 13.23 | 5088 | 5087 | 33 | 合格 | 辽宁奥通 | 已收集 | 521/463 | 上海海隆 | 已收集 | 已收集 | 合格 | 辽阳钢管 | 殷强
119 | 回水 | 2506N29-1 | 245YT | 245YT | 25BD6250 | 已收集 | 已收集 | 已收集 | 合格 | 合格 | 合格 | 20.1 | 13.22 | 5088 | 5090 | 33 | 合格 | 辽宁奥通 | 已收集 | 483/455 | 上海海隆 | 已收集 | 已收集 | 合格 | 辽阳钢管 | 殷强
120 | 回水 | 2506N29-1 | 253YT | 253YT | 25BD6246 | 已收集 | 已收集 | 已收集 | 合格 | 合格 | 合格 | 20.1 | 13.21 | 5085 | 5088 | 33 | 合格 | 辽宁奥通 | 已收集 | 462/450 | 上海海隆 | 已收集 | 已收集 | 合格 | 辽阳钢管 | 殷强
121 | 回水 | 2506N29-1 | 247AT | 247AT | 25BD6246 | 已收集 | 已收集 | 已收集 | 合格 | 合格 | 合格 | 20.1 | 13.23 | 5086 | 5090 | 32 | 合格 | 辽宁奥通 | 已收集 | 442/423 | 上海海隆 | 已收集 | 已收集 | 合格 | 辽阳钢管 | 殷强
122 | 回水 | 2506N29-1 | 241YT | 241YT | 25BD6252 | 已收集 | 已收集 | 已收集 | 合格 | 合格 | 合格 | 20.1 | 13.21 | 5087 | 5092 | 33 | 合格 | 辽宁奥通 | 已收集 | 532/489 | 上海海隆 | 已收集 | 已收集 | 合格 | 辽阳钢管 | 殷强
123 | 回水 | 2506N29-1 | 293YT | 293YT | 25BD6245 | 已收集 | 已收集 | 已收集 | 合格 | 合格 | 合格 | 20.1 | 13.21 | 5088 | 5087 | 33 | 合格 | 辽宁奥通 | 已收集 | 463/509 | 上海海隆 | 已收集 | 已收集 | 合格 | 辽阳钢管 | 殷强
124 | 回水 | 2506N29-1 | 279YT | 279YT | 25BD6249 | 已收集 | 已收集 | 已收集 | 合格 | 合格 | 合格 | 20.1 | 13.21 | 5087 | 5090 | 33 | 合格 | 辽宁奥通 | 已收集 | 460/414 | 上海海隆 | 已收集 | 已收集 | 合格 | 辽阳钢管 | 殷强
125 | 回水 | 2506N29-1 | 229YT | 229YT | 25BD6252 | 已收集 | 已收集 | 已收集 | 合格 | 合格 | 合格 | 20.1 | 13.21 | 5086 | 5085 | 33 | 合格 | 辽宁奥通 | 已收集 | 511/486 | 上海海隆 | 已收集 | 已收集 | 合格 | 辽阳钢管 | 殷强
126 | 回水 | 2506N29-1 | 233YT | 233YT | 25BD6248 | 已收集 | 已收集 | 已收集 | 合格 | 合格 | 合格 | 20.1 | 13.23 | 5093 | 5092 | 33 | 合格 | 辽宁奥通 | 已收集 | 462/413 | 上海海隆 | 已收集 | 已收集 | 合格 | 辽阳钢管 | 殷强
127 | 回水 | 2506N29-1 | 232YT | 232YT | 25BD6248 | 已收集 | 已收集 | 已收集 | 合格 | 合格 | 合格 | 20.1 | 13.21 | 5086 | 5093 | 33 | 合格 | 辽宁奥通 | 已收集 | 499/440 | 上海海隆 | 已收集 | 已收集 | 合格 | 辽阳钢管 | 殷强
128 | 回水 | 2506N29-1 | 215YT | 215YT | 25BD6248 | 已收集 | 已收集 | 已收集 | 合格 | 合格 | 合格 | 20.1 | 13.22 | 5091 | 5088 | 33 | 合格 | 辽宁奥通 | 已收集 | 431/455 | 上海海隆 | 已收集 | 已收集 | 合格 | 辽阳钢管 | 殷强
129 | 回水 | 2506N29-1 | 301YT | 301YT | 25BD6246 | 已收集 | 已收集 | 已收集 | 合格 | 合格 | 合格 | 20.1 | 13.23 | 5087 | 5094 | 33 | 合格 | 辽宁奥通 | 已收集 | 478/443 | 上海海隆 | 已收集 | 已收集 | 合格 | 辽阳钢管 | 殷强
130 | 回水 | 2506N29-1 | 304YT | 304YT | 25BD6243 | 已收集 | 已收集 | 已收集 | 合格 | 合格 | 合格 | 20.1 | 13.21 | 5087 | 5089 | 33 | 合格 | 辽宁奥通 | 已收集 | 427/536 | 上海海隆 | 已收集 | 已收集 | 合格 | 辽阳钢管 | 殷强
131 | 回水 | 2506N29-1 | 261YT | 261YT | 25BD6248 | 已收集 | 已收集 | 已收集 | 合格 | 合格 | 合格 | 20.1 | 13.22 | 5087 | 5088 | 33 | 合格 | 辽宁奥通 | 已收集 | 444/498 | 上海海隆 | 已收集 | 已收集 | 合格 | 辽阳钢管 | 殷强
132 | 回水 | 2506N29-1 | 291YT | 291YT | 25BD6249 | 已收集 | 已收集 | 已收集 | 合格 | 合格 | 合格 | 20.1 | 13.21 | 5092 | 5088 | 33 | 合格 | 辽宁奥通 | 已收集 | 434/523 | 上海海隆 | 已收集 | 已收集 | 合格 | 辽阳钢管 | 殷强
133 | 回水 | 2506N29-1 | 313YT | 313YT | 25BD6247 | 已收集 | 已收集 | 已收集 | 合格 | 合格 | 合格 | 20.1 | 13.21 | 5090 | 5091 | 32 | 合格 | 辽宁奥通 | 已收集 | 510/455 | 上海海隆 | 已收集 | 已收集 | 合格 | 辽阳钢管 | 殷强
134 | 回水 | 2506N29-1 | 236YT | 236YT | 25BD6249 | 已收集 | 已收集 | 已收集 | 合格 | 合格 | 合格 | 20.1 | 13.21 | 5090 | 5090 | 33 | 合格 | 辽宁奥通 | 已收集 | 431/499 | 上海海隆 | 已收集 | 已收集 | 合格 | 辽阳钢管 | 殷强
135 | 回水 | 2506N29-1 | 212YT | 212YT | 25BD6252 | 已收集 | 已收集 | 已收集 | 合格 | 合格 | 合格 | 20.1 | 13.21 | 5087 | 5088 | 33 | 合格 | 辽宁奥通 | 已收集 | 502/458 | 上海海隆 | 已收集 | 已收集 | 合格 | 辽阳钢管 | 殷强
136 | 回水 | 2506N29-1 | 197YT | 197YT | 25BD6246 | 已收集 | 已收集 | 已收集 | 合格 | 合格 | 合格 | 20.1 | 13.22 | 5088 | 5088 | 34 | 合格 | 辽宁奥通 | 已收集 | 441/507 | 上海海隆 | 已收集 | 已收集 | 合格 | 辽阳钢管 | 殷强
137 | 回水 | 2506N29-1 | 230YT | 230YT | 25BD6252 | 已收集 | 已收集 | 已收集 | 合格 | 合格 | 合格 | 20.1 | 13.21 | 5085 | 5090 | 33 | 合格 | 辽宁奥通 | 已收集 | 452/500 | 上海海隆 | 已收集 | 已收集 | 合格 | 辽阳钢管 | 殷强
138 | 回水 | 2506N29-1 | 300YT | 300YT | 25BD6246 | 已收集 | 已收集 | 已收集 | 合格 | 合格 | 合格 | 20.1 | 13.21 | 5088 | 5087 | 33 | 合格 | 辽宁奥通 | 已收集 | 496/478 | 上海海隆 | 已收集 | 已收集 | 合格 | 辽阳钢管 | 殷强
139 | 回水 | 2506N29-1 | 288YT | 288YT | 25BD6247 | 已收集 | 已收集 | 已收集 | 合格 | 合格 | 合格 | 20.1 | 13.22 | 5089 | 5085 | 33 | 合格 | 辽宁奥通 | 已收集 | 443/480 | 上海海隆 | 已收集 | 已收集 | 合格 | 辽阳钢管 | 殷强
140 | 回水 | 2506N29-1 | 290YT | 290YT | 25BD6249 | 已收集 | 已收集 | 已收集 | 合格 | 合格 | 合格 | 20.1 | 13.21 | 5088 | 5092 | 33 | 合格 | 辽宁奥通 | 已收集 | 501/477 | 上海海隆 | 已收集 | 已收集 | 合格 | 辽阳钢管 | 殷强
141 | 回水 | 2506N29-1 | 265YT | 265YT | 25BD6245 | 已收集 | 已收集 | 已收集 | 合格 | 合格 | 合格 | 20.1 | 13.21 | 5091 | 5090 | 33 | 合格 | 辽宁奥通 | 已收集 | 470/497 | 上海海隆 | 已收集 | 已收集 | 合格 | 辽阳钢管 | 殷强
142 | 回水 | 2506N29-1 | 242YT | 242YT | 25BD6246 | 已收集 | 已收集 | 已收集 | 合格 | 合格 | 合格 | 20.1 | 13.22 | 5090 | 5087 | 33 | 合格 | 辽宁奥通 | 已收集 | 431/502 | 上海海隆 | 已收集 | 已收集 | 合格 | 辽阳钢管 | 殷强
143 | 回水 | 2506N29-1 | 231YT | 231YT | 25BD6248 | 已收集 | 已收集 | 已收集 | 合格 | 合格 | 合格 | 20.1 | 13.21 | 5090 | 5086 | 33 | 合格 | 辽宁奥通 | 已收集 | 437/468 | 上海海隆 | 已收集 | 已收集 | 合格 | 辽阳钢管 | 殷强
144 | 回水 | 2506N29-1 | 317YT | 317YT | 25BD6247 | 已收集 | 已收集 | 已收集 | 合格 | 合格 | 合格 | 20.1 | 13.21 | 5086 | 5083 | 33 | 合格 | 辽宁奥通 | 已收集 | 442/490 | 上海海隆 | 已收集 | 已收集 | 合格 | 辽阳钢管 | 殷强
145 | 回水 | 2506N29-1 | 316AT | 316AT | 25BD6252 | 已收集 | 已收集 | 已收集 | 合格 | 合格 | 合格 | 20.1 | 13.22 | 5089 | 5084 | 32 | 合格 | 辽宁奥通 | 已收集 | 447/513 | 上海海隆 | 已收集 | 已收集 | 合格 | 辽阳钢管 | 殷强
146 | 回水 | 2506N29-1 | 258YT | 258YT | 25BD6252 | 已收集 | 已收集 | 已收集 | 合格 | 合格 | 合格 | 20.1 | 13.21 | 5089 | 5084 | 33 | 合格 | 辽宁奥通 | 已收集 | 443/496 | 上海海隆 | 已收集 | 已收集 | 合格 | 辽阳钢管 | 殷强
147 | 回水 | 2506N29-1 | 312AT | 312AT | 25BD6252 | 已收集 | 已收集 | 已收集 | 合格 | 合格 | 合格 | 20.1 | 13.23 | 5086 | 5083 | 33 | 合格 | 辽宁奥通 | 已收集 | 432/470 | 上海海隆 | 已收集 | 已收集 | 合格 | 辽阳钢管 | 殷强
148 | 回水 | 2506N29-1 | 311AT | 311AT | 25BD6243 | 已收集 | 已收集 | 已收集 | 合格 | 合格 | 合格 | 20.1 | 13.21 | 5089 | 5090 | 33.5 | 合格 | 辽宁奥通 | 已收集 | 422/453 | 上海海隆 | 已收集 | 已收集 | 合格 | 辽阳钢管 | 殷强
149 | 回水 | 2506N29-1 | 308AT | 308AT | 25BD6248 | 已收集 | 已收集 | 已收集 | 合格 | 合格 | 合格 | 20.1 | 13.21 | 5089 | 5090 | 33 | 合格 | 辽宁奥通 | 已收集 | 417/468 | 上海海隆 | 已收集 | 已收集 | 合格 | 辽阳钢管 | 殷强
150 | 回水 | 2506N29-1 | 206YT | 206YT | 25BD6250 | 已收集 | 已收集 | 已收集 | 合格 | 合格 | 合格 | 20.1 | 13.21 | 5089 | 5091 | 33 | 合格 | 辽宁奥通 | 已收集 | 470/479 | 上海海隆 | 已收集 | 已收集 | 合格 | 辽阳钢管 | 殷强
151 | 回水 | 2506N29-1 | 237YT | 237YT | 25BD6249 | 已收集 | 已收集 | 已收集 | 合格 | 合格 | 合格 | 20.1 | 13.21 | 5084 | 5088 | 33 | 合格 | 辽宁奥通 | 已收集 | 456/460 | 上海海隆 | 已收集 | 已收集 | 合格 | 辽阳钢管 | 殷强
152 | 回水 | 2506N29-1 | 276YT | 276YT | 25BD6249 | 已收集 | 已收集 | 已收集 | 合格 | 合格 | 合格 | 20.1 | 13.21 | 5088 | 5093 | 32 | 合格 | 辽宁奥通 | 已收集 | 437/487 | 上海海隆 | 已收集 | 已收集 | 合格 | 辽阳钢管 | 殷强
153 | 回水 | 2506N29-1 | 250YT | 250YT | 25BD6249 | 已收集 | 已收集 | 已收集 | 合格 | 合格 | 合格 | 20.1 | 13.21 | 5090 | 5090 | 33 | 合格 | 辽宁奥通 | 已收集 | 410/439 | 上海海隆 | 已收集 | 已收集 | 合格 | 辽阳钢管 | 殷强
154 | 回水 | 2506N29-1 | 235YT | 235YT | 25BD6249 | 已收集 | 已收集 | 已收集 | 合格 | 合格 | 合格 | 20.1 | 13.23 | 5089 | 5090 | 33 | 合格 | 辽宁奥通 | 已收集 | 453/423 | 上海海隆 | 已收集 | 已收集 | 合格 | 辽阳钢管 | 殷强
155 | 回水 | 2506N29-1 | 240YT | 240YT | 25BD6252 | 已收集 | 已收集 | 已收集 | 合格 | 合格 | 合格 | 20.1 | 13.21 | 5087 | 5087 | 33 | 合格 | 辽宁奥通 | 已收集 | 440/477 | 上海海隆 | 已收集 | 已收集 | 合格 | 辽阳钢管 | 殷强
156 | 回水 | 2506N29-1 | 264YT | 264YT | 25BD6245 | 已收集 | 已收集 | 已收集 | 合格 | 合格 | 合格 | 20.1 | 13.21 | 5089 | 5091 | 33 | 合格 | 辽宁奥通 | 已收集 | 444/439 | 上海海隆 | 已收集 | 已收集 | 合格 | 辽阳钢管 | 殷强
157 | 回水 | 2506N29-1 | 282YT | 282YT | 25BD6253 | 已收集 | 已收集 | 已收集 | 合格 | 合格 | 合格 | 20.1 | 13.23 | 5087 | 5087 | 33 | 合格 | 辽宁奥通 | 已收集 | 442/476 | 上海海隆 | 已收集 | 已收集 | 合格 | 辽阳钢管 | 殷强
158 | 回水 | 2506N29-1 | 238YT | 238YT | 25BD6249 | 已收集 | 已收集 | 已收集 | 合格 | 合格 | 合格 | 20.1 | 13.21 | 5088 | 5092 | 33 | 合格 | 辽宁奥通 | 已收集 | 460/428 | 上海海隆 | 已收集 | 已收集 | 合格 | 辽阳钢管 | 殷强
159 | 回水 | 2506N29-1 | 207YT | 207YT | 25BD6250 | 已收集 | 已收集 | 已收集 | 合格 | 合格 | 合格 | 20.1 | 13.21 | 5091 | 5091 | 33 | 合格 | 辽宁奥通 | 已收集 | 498/535 | 上海海隆 | 已收集 | 已收集 | 合格 | 辽阳钢管 | 殷强
160 | 回水 | 2506N29-1 | 260YT | 260YT | 25BD6252 | 已收集 | 已收集 | 已收集 | 合格 | 合格 | 合格 | 20.1 | 13.21 | 5084 | 5087 | 33 | 合格 | 辽宁奥通 | 已收集 | 471/445 | 上海海隆 | 已收集 | 已收集 | 合格 | 辽阳钢管 | 殷强
161 | 回水 | 2506N29-1 | 315YT | 315YT | 25BD6249 | 已收集 | 已收集 | 已收集 | 合格 | 合格 | 合格 | 20.1 | 13.21 | 5090 | 5086 | 33 | 合格 | 辽宁奥通 | 已收集 | 502/533 | 上海海隆 | 已收集 | 已收集 | 合格 | 辽阳钢管 | 殷强
162 | 供水 | 2506N29-1 | 211YT | 211YT | 25BD6249 | 已收集 | 已收集 | 已收集 | 合格 | 合格 | 合格 | 20.1 | 13.21 | 5090 | 5087 | 33 | 合格 | 辽宁奥通 | 已收集 | 470/485 | 上海海隆 | 已收集 | 已收集 | 合格 | 辽阳钢管 | 殷强
163 | 供水 | 2506N29-1 | 210YT | 210YT | 25BD6249 | 已收集 | 已收集 | 已收集 | 合格 | 合格 | 合格 | 20.1 | 13.22 | 5090 | 5090 | 33 | 合格 | 辽宁奥通 | 已收集 | 515/466 | 上海海隆 | 已收集 | 已收集 | 合格 | 辽阳钢管 | 殷强
164 | 供水 | 2506N29-1 | 269YT | 269YT | 25BD5970 | 已收集 | 已收集 | 已收集 | 合格 | 合格 | 合格 | 20.1 | 13.21 | 5094 | 5090 | 33 | 合格 | 辽宁奥通 | 已收集 | 422/487 | 上海海隆 | 已收集 | 已收集 | 合格 | 辽阳钢管 | 殷强
165 | 供水 | 2506N29-1 | 199YT | 199YT | 25BD6253 | 已收集 | 已收集 | 已收集 | 合格 | 合格 | 合格 | 20.1 | 13.21 | 5085 | 5089 | 33 | 合格 | 辽宁奥通 | 已收集 | 510/545 | 上海海隆 | 已收集 | 已收集 | 合格 | 辽阳钢管 | 殷强
166 | 供水 | 2506N29-1 | 254YT | 254YT | 25BD6246 | 已收集 | 已收集 | 已收集 | 合格 | 合格 | 合格 | 20.1 | 13.21 | 5088 | 5091 | 33 | 合格 | 辽宁奥通 | 已收集 | 610/597 | 上海海隆 | 已收集 | 已收集 | 合格 | 辽阳钢管 | 殷强
167 | 供水 | 2506N29-1 | 322YT | 322YT | 25BD6250 | 已收集 | 已收集 | 已收集 | 合格 | 合格 | 合格 | 20.1 | 13.21 | 5088 | 5091 | 33 | 合格 | 辽宁奥通 | 已收集 | 436/468 | 上海海隆 | 已收集 | 已收集 | 合格 | 辽阳钢管 | 殷强
168 | 供水 | 2506N29-1 | 208YT | 208YT | 25BD6250 | 已收集 | 已收集 | 已收集 | 合格 | 合格 | 合格 | 20.1 | 13.21 | 5091 | 5090 | 33 | 合格 | 合格 | 合格 | 495/549 | 上海海隆 | 已收集 | 已收集 | 合格 | 辽阳钢管 | 殷强
169 | 供水 | 2506N29-1 | 263YT | 263YT | 25BD6248 | 已收集 | 已收集 | 已收集 | 合格 | 合格 | 合格 | 20.1 | 13.22 | 5092 | 5089 | 33 | 合格 | 合格 | 合格 | 513/455 | 上海海隆 | 已收集 | 已收集 | 合格 | 辽阳钢管 | 殷强
170 | 供水 | 2506N29-1 | 318YT | 318YT | 25BD6253 | 已收集 | 已收集 | 已收集 | 合格 | 合格 | 合格 | 20.1 | 13.21 | 5092 | 5089 | 33 | 合格 | 合格 | 合格 | 426/488 | 上海海隆 | 已收集 | 已收集 | 合格 | 辽阳钢管 | 殷强
171 | 供水 | 2506N29-2 | 412YT | 412YT | 25BD6248 | 已收集 | 已收集 | 已收集 | 合格 | 合格 | 合格 | 20.1 | 13.23 | 5090 | 5086 | 33 | 合格 | 合格 | 合格 | 442/469 | 上海海隆 | 已收集 | 已收集 | 合格 | 辽阳钢管 | 殷强
172 | 供水 | 2506N29-2 | 417AT | 417AT | 25BD6246 | 已收集 | 已收集 | 已收集 | 合格 | 合格 | 合格 | 20.1 | 13.22 | 5090 | 5085 | 32 | 合格 | 合格 | 合格 | 450/499 | 上海海隆 | 已收集 | 已收集 | 合格 | 辽阳钢管 | 殷强
173 | 供水 | 2506N29-2 | 416YT | 416YT | 25BD6252 | 已收集 | 已收集 | 已收集 | 合格 | 合格 | 合格 | 20.1 | 13.21 | 5091 | 5087 | 33 | 合格 | 合格 | 合格 | 472/485 | 上海海隆 | 已收集 | 已收集 | 合格 | 辽阳钢管 | 殷强
174 | 供水 | 2506N29-2 | 427YT | 427YT | 25BD6245 | 已收集 | 已收集 | 已收集 | 合格 | 合格 | 合格 | 20.1 | 13.21 | 5085 | 5089 | 33 | 合格 | 合格 | 合格 | 424/511 | 上海海隆 | 已收集 | 已收集 | 合格 | 辽阳钢管 | 殷强
175 | 供水 | 2506N29-2 | 429YT | 429YT | 25CD7294 | 已收集 | 已收集 | 已收集 | 合格 | 合格 | 合格 | 20.1 | 13.22 | 5090 | 5087 | 33 | 合格 | 合格 | 合格 | 468/499 | 上海海隆 | 已收集 | 已收集 | 合格 | 辽阳钢管 | 殷强
176 | 供水 | 2506N29-2 | 426YT | 426YT | 25BD6245 | 已收集 | 已收集 | 已收集 | 合格 | 合格 | 合格 | 20.1 | 13.21 | 5090 | 5090 | 33 | 合格 | 合格 | 合格 | 443/500 | 上海海隆 | 已收集 | 已收集 | 合格 | 辽阳钢管 | 殷强
177 | 供水 | 2506N29-1 | 314YT | 314YT | 25BD6247 | 已收集 | 已收集 | 已收集 | 合格 | 合格 | 合格 | 20.1 | 13.22 | 5090 | 5086 | 33 | 合格 | 合格 | 合格 | 430/497 | 上海海隆 | 已收集 | 已收集 | 合格 | 辽阳钢管 | 殷强
178 | 供水 | 2506N29-2 | 430YT | 430YT | 25CD7294 | 已收集 | 已收集 | 已收集 | 合格 | 合格 | 合格 | 20.1 | 13.22 | 5087 | 5091 | 33 | 合格 | 合格 | 合格 | 444/458 | 上海海隆 | 已收集 | 已收集 | 合格 | 辽阳钢管 | 殷强
179 | 供水 | 2506N29-2 | 424YT | 424YT | 25BD6247 | 已收集 | 已收集 | 已收集 | 合格 | 合格 | 合格 | 20.1 | 13.21 | 5090 | 5084 | 33 | 合格 | 合格 | 合格 | 488/462 | 上海海隆 | 已收集 | 已收集 | 合格 | 辽阳钢管 | 殷强
180 | 供水 | 2506N29-2 | 420YT | 420YT | 25BD6186 | 已收集 | 已收集 | 已收集 | 合格 | 合格 | 合格 | 20.1 | 13.22 | 5085 | 5085 | 33 | 合格 | 合格 | 合格 | 455/457 | 上海海隆 | 已收集 | 已收集 | 合格 | 辽阳钢管 | 殷强
181 | 供水 | 2506N29-2 | 438YT | 438YT | 25BD6245 | 已收集 | 已收集 | 已收集 | 合格 | 合格 | 合格 | 20.1 | 13.21 | 5093 | 5088 | 33 | 合格 | 合格 | 合格 | 432/467 | 上海海隆 | 已收集 | 已收集 | 合格 | 辽阳钢管 | 殷强
182 | 供水 | 2506N29-2 | 433YT | 433YT | 25BD6252 | 已收集 | 已收集 | 已收集 | 合格 | 合格 | 合格 | 20.1 | 13.22 | 5092 | 5089 | 33 | 合格 | 合格 | 合格 | 470/441 | 上海海隆 | 已收集 | 已收集 | 合格 | 辽阳钢管 | 殷强
183 | 供水 | 2506N29-1 | 219YT | 219YT | 25BD6250 | 已收集 | 已收集 | 已收集 | 合格 | 合格 | 合格 | 20.1 | 13.22 | 5085 | 5089 | 33 | 合格 | 合格 | 合格 | 421/467 | 上海海隆 | 已收集 | 已收集 | 合格 | 辽阳钢管 | 殷强
184 | 供水 | 2506N29-1 | 262YT | 262YT | 25BD6248 | 已收集 | 已收集 | 已收集 | 合格 | 合格 | 合格 | 20.1 | 13.21 | 5088 | 5092 | 33 | 合格 | 合格 | 合格 | 456/511 | 上海海隆 | 已收集 | 已收集 | 合格 | 辽阳钢管 | 殷强
185 | 供水 | 2506N29-1 | 266YT | 266YT | 25BD6245 | 已收集 | 已收集 | 已收集 | 合格 | 合格 | 合格 | 20.1 | 13.22 | 5090 | 5085 | 33 | 合格 | 合格 | 合格 | 464/513 | 上海海隆 | 已收集 | 已收集 | 合格 | 辽阳钢管 | 殷强
186 | 供水 | 2506N29-1 | 222YT | 222YT | 25BD6244 | 已收集 | 已收集 | 已收集 | 合格 | 合格 | 合格 | 20.1 | 13.21 | 5087 | 5091 | 33 | 合格 | 合格 | 合格 | 468/522 | 上海海隆 | 已收集 | 已收集 | 合格 | 辽阳钢管 | 殷强
187 | 供水 | 2506N29-1 | 218YT | 218YT | 25BD6250 | 已收集 | 已收集 | 已收集 | 合格 | 合格 | 合格 | 20.1 | 13.22 | 5085 | 5085 | 33 | 合格 | 合格 | 合格 | 501/474 | 上海海隆 | 已收集 | 已收集 | 合格 | 辽阳钢管 | 殷强
188 | 供水 | 2506N29-2 | 415YT | 415YT | 25BD6252 | 已收集 | 已收集 | 已收集 | 合格 | 合格 | 合格 | 20.1 | 13.21 | 5094 | 5090 | 33 | 合格 | 合格 | 合格 | 432/491 | 上海海隆 | 已收集 | 已收集 | 合格 | 辽阳钢管 | 殷强
189 | 供水 | 2506N29-1 | 283AT | 283AT | 25BD6248 | 已收集 | 已收集 | 已收集 | 合格 | 合格 | 合格 | 20.1 | 13.22 | 5090 | 5086 | 33 | 合格 | 合格 | 合格 | 423/490 | 上海海隆 | 已收集 | 已收集 | 合格 | 辽阳钢管 | 殷强
190 | 供水 | 2506N29-2 | 437YT | 437YT | 25BD6245 | 已收集 | 已收集 | 已收集 | 合格 | 合格 | 合格 | 20.1 | 13.21 | 5092 | 5089 | 33 | 合格 | 合格 | 合格 | 446/419 | 上海海隆 | 已收集 | 已收集 | 合格 | 辽阳钢管 | 殷强
191 | 供水 | 2506N29-2 | 462YT | 462YT | 25BD5971 | 已收集 | 已收集 | 已收集 | 合格 | 合格 | 合格 | 20.1 | 13.22 | 5092 | 5094 | 33 | 合格 | 合格 | 合格 | 422/463 | 上海海隆 | 已收集 | 已收集 | 合格 | 辽阳钢管 | 殷强
192 | 供水 | 2506N29-2 | 456YT | 456YT | 25BD6186 | 已收集 | 已收集 | 已收集 | 合格 | 合格 | 合格 | 20.1 | 13.22 | 5088 | 5091 | 33 | 合格 | 合格 | 合格 | 448/490 | 上海海隆 | 已收集 | 已收集 | 合格 | 辽阳钢管 | 殷强
193 | 供水 | 2506N29-2 | 439YT | 439YT | 25BD6244 | 已收集 | 已收集 | 已收集 | 合格 | 合格 | 合格 | 20.1 | 13.22 | 5087 | 5091 | 33 | 合格 | 合格 | 合格 | 423/456 | 上海海隆 | 已收集 | 已收集 | 合格 | 辽阳钢管 | 殷强
194 | 供水 | 2506N29-2 | 457YT | 457YT | 25BD6186 | 已收集 | 已收集 | 已收集 | 合格 | 合格 | 合格 | 20.1 | 13.21 | 5090 | 5086 | 33 | 合格 | 合格 | 合格 | 445/483 | 上海海隆 | 已收集 | 已收集 | 合格 | 辽阳钢管 | 殷强
195 | 供水 | 2506N29-1 | 389YT | 389YT | 25CD6937 | 已收集 | 已收集 | 已收集 | 合格 | 合格 | 合格 | 20.1 | 13.21 | 5088 | 5091 | 33 | 合格 | 合格 | 合格 | 455/521 | 上海海隆 | 已收集 | 已收集 | 合格 | 辽阳钢管 | 殷强
196 | 供水 | 2506N29-2 | 451YT | 451YT | 25BD6186 | 已收集 | 已收集 | 已收集 | 合格 | 合格 | 合格 | 20.1 | 13.22 | 5091 | 5087 | 33 | 合格 | 合格 | 合格 | 490/442 | 上海海隆 | 已收集 | 已收集 | 合格 | 辽阳钢管 | 殷强
197 | 供水 | 2506N29-2 | 391YT | 391YT | 25BD6245 | 已收集 | 已收集 | 已收集 | 合格 | 合格 | 合格 | 20.1 | 13.21 | 5087 | 5091 | 33 | 合格 | 合格 | 合格 | 421/470 | 上海海隆 | 已收集 | 已收集 | 合格 | 辽阳钢管 | 殷强
198 | 供水 | 2506N29-2 | 453YT | 453YT | 25BD7733 | 已收集 | 已收集 | 已收集 | 合格 | 合格 | 合格 | 20.1 | 13.21 | 5093 | 5088 | 33 | 合格 | 合格 | 合格 | 442/467 | 上海海隆 | 已收集 | 已收集 | 合格 | 辽阳钢管 | 殷强
199 | 供水 | 2506N29-2 | 422YT | 422YT | 25BD6186 | 已收集 | 已收集 | 已收集 | 合格 | 合格 | 合格 | 20.1 | 13.23 | 5094 | 5090 | 33 | 合格 | 合格 | 合格 | 414/469 | 上海海隆 | 已收集 | 已收集 | 合格 | 辽阳钢管 | 殷强
200 | 供水 | 2506N29-2 | 447AT | 447AT | 25BD6250 | 已收集 | 已收集 | 已收集 | 合格 | 合格 | 合格 | 20.1 | 13.21 | 5092 | 5089 | 33 | 合格 | 合格 | 合格 | 462/488 | 上海海隆 | 已收集 | 已收集 | 合格 | 辽阳钢管 | 殷强
201 | 供水 | 2506N29-2 | 435YT | 435YT | 25BD6247 | 已收集 | 已收集 | 已收集 | 合格 | 合格 | 合格 | 20.1 | 13.22 | 5094 | 5090 | 33 | 合格 | 合格 | 合格 | 422/468 | 上海海隆 | 已收集 | 已收集 | 合格 | 辽阳钢管 | 殷强
202 | 供水 | 2506N29-2 | 460YT | 460YT | 25BD5973 | 已收集 | 已收集 | 已收集 | 合格 | 合格 | 合格 | 20.1 | 13.21 | 5087 | 5091 | 33 | 合格 | 合格 | 合格 | 422/459 | 上海海隆 | 已收集 | 已收集 | 合格 | 辽阳钢管 | 殷强
203 | 供水 | 2506N29-2 | 444YT | 444YT | 25BD6249 | 已收集 | 已收集 | 已收集 | 合格 | 合格 | 合格 | 20.1 | 13.21 | 5085 | 5085 | 33 | 合格 | 合格 | 合格 | 444/467 | 上海海隆 | 已收集 | 已收集 | 合格 | 辽阳钢管 | 殷强
204 | 供水 | 2506N29-1 | 283AT | 283AT | 25BD6248 | 已收集 | 已收集 | 已收集 | 合格 | 合格 | 合格 | 20.1 | 13.21 | 5090 | 5086 | 33 | 合格 | 合格 | 合格 | 423/490 | 上海海隆 | 已收集 | 已收集 | 合格 | 辽阳钢管 | 殷强
205 | 供水 | 2506N29-1 | 259YT | 259YT | 25BD6252 | 已收集 | 已收集 | 已收集 | 合格 | 合格 | 合格 | 20.1 | 13.22 | 5090 | 5084 | 33 | 合格 | 合格 | 合格 | 520/467 | 上海海隆 | 已收集 | 已收集 | 合格 | 辽阳钢管 | 殷强
206 | 供水 | 2506N29-2 | 421YT | 421YT | 25BD6186 | 已收集 | 已收集 | 已收集 | 合格 | 合格 | 合格 | 20.1 | 13.21 | 5092 | 5089 | 33 | 合格 | 合格 | 合格 | 477/433 | 上海海隆 | 已收集 | 已收集 | 合格 | 辽阳钢管 | 殷强
207 | 供水 | 2506N29-2 | 442YT | 442YT | 25BD6249 | 已收集 | 已收集 | 已收集 | 合格 | 合格 | 合格 | 20.1 | 13.21 | 5093 | 5088 | 33 | 合格 | 合格 | 合格 | 425/481 | 上海海隆 | 已收集 | 已收集 | 合格 | 辽阳钢管 | 殷强
208 | 供水 | 2506N29-2 | 440YT | 440YT | 25BD6244 | 已收集 | 已收集 | 已收集 | 合格 | 合格 | 合格 | 20.1 | 13.22 | 5094 | 5090 | 33 | 合格 | 合格 | 合格 | 413/450 | 上海海隆 | 已收集 | 已收集 | 合格 | 辽阳钢管 | 殷强
209 | 供水 | 2506N29-2 | 459AT | 459AT | 25BD5973 | 已收集 | 已收集 | 已收集 | 合格 | 合格 | 合格 | 20.1 | 13.21 | 5090 | 5093 | 33 | 合格 | 合格 | 合格 | 444/420 | 上海海隆 | 已收集 | 已收集 | 合格 | 辽阳钢管 | 殷强
210 | 供水 | 2506N29-2 | 479YT | 479YT | 25CD5565 | 已收集 | 已收集 | 已收集 | 合格 | 合格 | 合格 | 20.1 | 13.21 | 5093 | 5091 | 33 | 合格 | 合格 | 合格 | 418/447 | 上海海隆 | 已收集 | 已收集 | 合格 | 辽阳钢管 | 殷强
211 | 供水 | 2506N29-2 | 418YT | 418YT | 25BD6246 | 已收集 | 已收集 | 已收集 | 合格 | 合格 | 合格 | 20.1 | 13.22 | 5089 | 5087 | 33 | 合格 | 合格 | 合格 | 435/442 | 上海海隆 | 已收集 | 已收集 | 合格 | 辽阳钢管 | 殷强
212 | 供水 | 2506N29-1 | 395YT | 395YT | 25BD6253 | 已收集 | 已收集 | 已收集 | 合格 | 合格 | 合格 | 20.1 | 13.21 | 5092 | 5093 | 32 | 合格 | 合格 | 合格 | 447/475 | 上海海隆 | 已收集 | 已收集 | 合格 | 辽阳钢管 | 殷强
213 | 供水 | 2506N29-2 | 452YT | 452YT | 25BD6186 | 已收集 | 已收集 | 已收集 | 合格 | 合格 | 合格 | 20.1 | 13.21 | 5090 | 5085 | 33 | 合格 | 合格 | 合格 | 459/422 | 上海海隆 | 已收集 | 已收集 | 合格 | 辽阳钢管 | 殷强
214 | 供水 | 2506N29-2 | 401YT | 401YT | 25BD5970 | 已收集 | 已收集 | 已收集 | 合格 | 合格 | 合格 | 20.1 | 13.22 | 5094 | 5094 | 32 | 合格 | 合格 | 合格 | 447/451 | 上海海隆 | 已收集 | 已收集 | 合格 | 辽阳钢管 | 殷强
215 | 供水 | 2506N29-2 | 402YT | 402YT | 25BD5970 | 已收集 | 已收集 | 已收集 | 合格 | 合格 | 合格 | 20.1 | 13.21 | 5094 | 5087 | 32 | 合格 | 合格 | 合格 | 452/473 | 上海海隆 | 已收集 | 已收集 | 合格 | 辽阳钢管 | 殷强
216 | 供水 | 2506N29-2 | 476AT | 476AT | 25BD5975 | 已收集 | 已收集 | 已收集 | 合格 | 合格 | 合格 | 20.1 | 13.21 | 5093 | 5092 | 33 | 合格 | 合格 | 合格 | 464/452 | 上海海隆 | 已收集 | 已收集 | 合格 | 辽阳钢管 | 殷强
217 | 供水 | 2506N29-2 | 423AT | 423AT | 25BD6247 | 已收集 | 已收集 | 已收集 | 合格 | 合格 | 合格 | 20.1 | 13.22 | 5087 | 5093 | 33 | 合格 | 合格 | 合格 | 461/455 | 上海海隆 | 已收集 | 已收集 | 合格 | 辽阳钢管 | 殷强
218 | 供水 | 2506N29-2 | 419YT | 419YT | 25BD6246 | 已收集 | 已收集 | 已收集 | 合格 | 合格 | 合格 | 20.1 | 13.21 | 5087 | 5088 | 33 | 合格 | 合格 | 合格 | 472/458 | 上海海隆 | 已收集 | 已收集 | 合格 | 辽阳钢管 | 殷强
219
220
221
222
223
224
225
226
227
228
229
230
231
232
233
234
235
236
237
238
239
240
241
242
243
244
245
246
247
248
249
250
251
252
253
254
255
256
257
258
259
260
261
262
263
264
265
266
267
268
269