## 质量监控表
“1620保温管”全流程质量监控信息表
序号 | 供水/回水 | 钢管批号 | 管号 | 涂层号 | 钢板炉号 | 钢板材理化报告 | 焊丝质量证明书 | 焊剂质量证明书 | X光报告 | 水压报告 | 超声报告 | 壁厚（mm） | 长度（M） | A端口 周长 （mm） | B端口周长（mm） | 破口角度(度) | 剩磁 | 钢管厂家 | 钢管产品质量证明书 | 涂层厚度（um） | 涂料厂家 | 涂料质量证明书 | 涂料工艺卡 | 涂层外观检测 | 涂层施工单位 | 填表人 | 外护管原料厂家及牌号 | 外护管原材料质量证明书 | 外护管厚度（mm） | 外护管长度（M） | 拉伸强度(Mp) | 外护管伸长率（%） | 组合聚醚料厂家 | 异氰酸酯厂家 | 原料合格证 | 发泡工艺 | 混合投料量（kg/m³） | 发泡厚度（mm） | 预留A端头长度（cm） | 预留B端头长度（cm） | 生产班组 | 生产日期 | 包装及标识 | 成品外观检测 | 填表人 | 成品质检 | 质检人
例 | 回水 | 2506N29-1 | 204YT | 204YT | 25AD3724 | 已收集 | 已收集 | 已收集 | 合格 | 合格 | 合格 | 20.1 | 13.21 | 5087 | 5087 | 30 | 合格 | 辽宁奥通 | 已收集 | 400 | 上海海隆 | 已收集 | 已收集 | 合格 | 辽阳钢管 | 殷强 | 吉林石化100s | 已收集 | 21 | 12.91 | 21 | 500 | 万华化学 | 万华化学 | 已收集 | 管中管 | 85 | 80 | 15 | 15 | 丛胜健 | 251119 | 合格 | 合格
1 | 回水 | 2506N29 | 30YT | 200001 | 25CD5007 | 已收集 | 已收集 | 已收集 | 合格 | 合格 | 合格 | 20.1 | 13.21 | 5088 | 5087 | 32 | 合格 | 辽宁奥通 | 已收集 | 412/456 | 上海海隆 | 已收集 | 已收集 | 合格 | 辽阳钢管 | 殷强
2 | 回水 | 2506N29 | 29YT | 200002 | 25CD5007 | 已收集 | 已收集 | 已收集 | 合格 | 合格 | 合格 | 20.1 | 13.22 | 5087 | 5088 | 32 | 合格 | 辽宁奥通 | 已收集 | 446/408 | 上海海隆 | 已收集 | 已收集 | 合格 | 辽阳钢管 | 殷强
3 | 回水 | 2506N29 | 27YT | 200003 | 25BD5404 | 已收集 | 已收集 | 已收集 | 合格 | 合格 | 合格 | 20.1 | 13.21 | 5085 | 5088 | 32 | 合格 | 辽宁奥通 | 已收集 | 415/468 | 上海海隆 | 已收集 | 已收集 | 合格 | 辽阳钢管 | 殷强
4 | 回水 | 2506N29 | 34YT | 200004 | 25BD5966 | 已收集 | 已收集 | 已收集 | 合格 | 合格 | 合格 | 20.1 | 13.21 | 5085 | 5087 | 32 | 合格 | 辽宁奥通 | 已收集 | 424/470 | 上海海隆 | 已收集 | 已收集 | 合格 | 辽阳钢管 | 殷强
5 | 回水 | 2506N29 | 13YT | 200005 | 25BD5403 | 已收集 | 已收集 | 已收集 | 合格 | 合格 | 合格 | 20.1 | 13.23 | 5086 | 5087 | 33 | 合格 | 辽宁奥通 | 已收集 | 432/419 | 上海海隆 | 已收集 | 已收集 | 合格 | 辽阳钢管 | 殷强
6 | 回水 | 2506N29 | 19YT | 200006 | 25BD5404 | 已收集 | 已收集 | 已收集 | 合格 | 合格 | 合格 | 20.1 | 13.21 | 5089 | 5091 | 34 | 合格 | 辽宁奥通 | 已收集 | 436/412 | 上海海隆 | 已收集 | 已收集 | 合格 | 辽阳钢管 | 殷强
7 | 回水 | 2506N29 | 22YT | 200007 | 25BD5405 | 已收集 | 已收集 | 已收集 | 合格 | 合格 | 合格 | 20.1 | 13.21 | 5089 | 5087 | 32 | 合格 | 辽宁奥通 | 已收集 | 442/410 | 上海海隆 | 已收集 | 已收集 | 合格 | 辽阳钢管 | 殷强
8 | 回水 | 2506N29 | 16YT | 200008 | 25CD5007 | 已收集 | 已收集 | 已收集 | 合格 | 合格 | 合格 | 20.1 | 13.21 | 5085 | 5086 | 33 | 合格 | 辽宁奥通 | 已收集 | 413/458 | 上海海隆 | 已收集 | 已收集 | 合格 | 辽阳钢管 | 殷强 | 吉化100S |  | 20 | 12.9 | 22 | 490 | 亚东R6003/1 | 巴斯夫M20S | √ | 管中管 | 94 | 80 | 17.5 | 16 | 丛胜健 | 2025-11-20 |  | √ | 董石光 |  | 李东昌
9 | 回水 | 2506N29 | 45YT | 200009 | 25BD5966 | 已收集 | 已收集 | 已收集 | 合格 | 合格 | 合格 | 20.1 | 13.22 | 5084 | 5087 | 32 | 合格 | 辽宁奥通 | 已收集 | 409/452 | 上海海隆 | 已收集 | 已收集 | 合格 | 辽阳钢管 | 殷强 | 吉化100S |  | 20 | 12.9 | 22 | 490 | 亚东R6003/1 | 巴斯夫M20S | √ | 管中管 | 94 | 80 | 19 | 18 | 丛胜健 | 2025-11-20 |  | √ | 董石光 |  | 李东昌
10 | 回水 | 2506N29 | 46YT | 200010 | 25BD5966 | 已收集 | 已收集 | 已收集 | 合格 | 合格 | 合格 | 20.1 | 13.21 | 5087 | 5089 | 32 | 合格 | 辽宁奥通 | 已收集 | 425/433 | 上海海隆 | 已收集 | 已收集 | 合格 | 辽阳钢管 | 殷强
11 | 回水 | 2506N29 | 48YT | 200011 | 25BD5971 | 已收集 | 已收集 | 已收集 | 合格 | 合格 | 合格 | 20.1 | 13.21 | 5091 | 5090 | 32 | 合格 | 辽宁奥通 | 已收集 | 416/476 | 上海海隆 | 已收集 | 已收集 | 合格 | 辽阳钢管 | 殷强
12 | 回水 | 2506N29 | 49YT | 200012 | 25BD5971 | 已收集 | 已收集 | 已收集 | 合格 | 合格 | 合格 | 20.1 | 13.21 | 5090 | 5090 | 32 | 合格 | 辽宁奥通 | 已收集 | 444/420 | 上海海隆 | 已收集 | 已收集 | 合格 | 辽阳钢管 | 殷强
13 | 回水 | 2506N29 | 51YT | 200013 | 25BD5973 | 已收集 | 已收集 | 已收集 | 合格 | 合格 | 合格 | 20.1 | 13.21 | 5090 | 5091 | 32 | 合格 | 辽宁奥通 | 已收集 | 433/479 | 上海海隆 | 已收集 | 已收集 | 合格 | 辽阳钢管 | 殷强
14 | 回水 | 2506N29 | 12YT | 200014 | 25BD5403 | 已收集 | 已收集 | 已收集 | 合格 | 合格 | 合格 | 20.1 | 13.23 | 5086 | 5092 | 33 | 合格 | 辽宁奥通 | 已收集 | 429/468 | 上海海隆 | 已收集 | 已收集 | 合格 | 辽阳钢管 | 殷强
15 | 回水 | 2506N29 | 23YT | 200015 | 25BD5405 | 已收集 | 已收集 | 已收集 | 合格 | 合格 | 合格 | 20.1 | 13.21 | 5089 | 5088 | 32 | 合格 | 辽宁奥通 | 已收集 | 430/419 | 上海海隆 | 已收集 | 已收集 | 合格 | 辽阳钢管 | 殷强 | 吉化100S |  | 20 | 12.9 | 22 | 490 | 亚东R6003/1 | 巴斯夫M20S | √ | 管中管 | 94 | 80 | 17 | 16 | 丛胜健 | 2025-11-20 |  | √ | 董石光 |  | 李东昌
16 | 回水 | 2506N29 | 37YT | 200016 | 25BD5970 | 已收集 | 已收集 | 已收集 | 合格 | 合格 | 合格 | 20.1 | 13.21 | 5091 | 5090 | 32 | 合格 | 辽宁奥通 | 已收集 | 408/424 | 上海海隆 | 已收集 | 已收集 | 合格 | 辽阳钢管 | 殷强
17 | 回水 | 2506N29 | 38YT | 200017 | 25BD5970 | 已收集 | 已收集 | 已收集 | 合格 | 合格 | 合格 | 20.1 | 13.21 | 5090 | 5090 | 32 | 合格 | 辽宁奥通 | 已收集 | 443/427 | 上海海隆 | 已收集 | 已收集 | 合格 | 辽阳钢管 | 殷强 | 吉化100S |  | 20 | 12.9 | 22 | 490 | 亚东R6003/1 | 巴斯夫M20S | √ | 管中管 | 94 | 80 | 17 | 16 | 丛胜健 | 2025-11-20 |  | √ | 董石光 |  | 李东昌
18 | 回水 | 2506N29 | 40YT | 200018 | 25BD5973 | 已收集 | 已收集 | 已收集 | 合格 | 合格 | 合格 | 20.1 | 13.21 | 5088 | 5085 | 32 | 合格 | 辽宁奥通 | 已收集 | 411/456 | 上海海隆 | 已收集 | 已收集 | 合格 | 辽阳钢管 | 殷强
19 | 回水 | 2506N29 | 43YT | 200019 | 25CD5558 | 已收集 | 已收集 | 已收集 | 合格 | 合格 | 合格 | 20.1 | 13.21 | 5092 | 5084 | 32 | 合格 | 辽宁奥通 | 已收集 | 445/420 | 上海海隆 | 已收集 | 已收集 | 合格 | 辽阳钢管 | 殷强
20 | 回水 | 2506N29 | 41YT | 200020 | 25BD5973 | 已收集 | 已收集 | 已收集 | 合格 | 合格 | 合格 | 20.1 | 13.22 | 5085 | 5093 | 32 | 合格 | 辽宁奥通 | 已收集 | 406/429 | 上海海隆 | 已收集 | 已收集 | 合格 | 辽阳钢管 | 殷强
21 | 回水 | 2506N29 | 32YT | 200021 | 25BD5966 | 已收集 | 已收集 | 已收集 | 合格 | 合格 | 合格 | 20.1 | 13.21 | 5090 | 5085 | 32 | 合格 | 辽宁奥通 | 已收集 | 446/417 | 上海海隆 | 已收集 | 已收集 | 合格 | 辽阳钢管 | 殷强
22 | 回水 | 2506N29 | 15YT | 200022 | 25CD5007 | 已收集 | 已收集 | 已收集 | 合格 | 合格 | 合格 | 20.1 | 13.21 | 5093 | 5085 | 33 | 合格 | 辽宁奥通 | 已收集 | 425/433 | 上海海隆 | 已收集 | 已收集 | 合格 | 辽阳钢管 | 殷强
23 | 回水 | 2506N29 | 24YT | 200023 | 25BD5405 | 已收集 | 已收集 | 已收集 | 合格 | 合格 | 合格 | 20.1 | 13.21 | 5088 | 5086 | 32 | 合格 | 辽宁奥通 | 已收集 | 407/426 | 上海海隆 | 已收集 | 已收集 | 合格 | 辽阳钢管 | 殷强
24 | 回水 | 2506N29 | 28YT | 200024 | 25BD5404 | 已收集 | 已收集 | 已收集 | 合格 | 合格 | 合格 | 20.1 | 13.21 | 5088 | 5085 | 32 | 合格 | 辽宁奥通 | 已收集 | 422/457 | 上海海隆 | 已收集 | 已收集 | 合格 | 辽阳钢管 | 殷强
25 | 回水 | 2506N29 | 17YT | 200025 | 25BD5403 | 已收集 | 已收集 | 已收集 | 合格 | 合格 | 合格 | 20.1 | 13.21 | 5093 | 5087 | 34 | 合格 | 辽宁奥通 | 已收集 | 480/413 | 上海海隆 | 已收集 | 已收集 | 合格 | 辽阳钢管 | 殷强
26 | 回水 | 2506N29 | 25YT | 200026 | 25BD5403 | 已收集 | 已收集 | 已收集 | 合格 | 合格 | 合格 | 20.1 | 13.21 | 5092 | 5084 | 32 | 合格 | 辽宁奥通 | 已收集 | 456/411 | 上海海隆 | 已收集 | 已收集 | 合格 | 辽阳钢管 | 殷强
27 | 回水 | 2506N29 | 31YT | 200027 | 25BD5966 | 已收集 | 已收集 | 已收集 | 合格 | 合格 | 合格 | 20.1 | 13.21 | 5087 | 5090 | 32 | 合格 | 辽宁奥通 | 已收集 | 430/414 | 上海海隆 | 已收集 | 已收集 | 合格 | 辽阳钢管 | 殷强
28 | 回水 | 2506N29 | 20YT | 200028 | 25BD5404 | 已收集 | 已收集 | 已收集 | 合格 | 合格 | 合格 | 20.1 | 13.21 | 5091 | 5087 | 32 | 合格 | 辽宁奥通 | 已收集 | 411/429 | 上海海隆 | 已收集 | 已收集 | 合格 | 辽阳钢管 | 殷强
29 | 回水 | 2506N29 | 26YT | 200029 | 25BD5403 | 已收集 | 已收集 | 已收集 | 合格 | 合格 | 合格 | 20.1 | 13.21 | 5084 | 5088 | 32 | 合格 | 辽宁奥通 | 已收集 | 425/406 | 上海海隆 | 已收集 | 已收集 | 合格 | 辽阳钢管 | 殷强
30 | 回水 | 2506N29 | 35YT | 200030 | 25BD5966 | 已收集 | 已收集 | 已收集 | 合格 | 合格 | 合格 | 20.1 | 13.21 | 5087 | 5085 | 32 | 合格 | 辽宁奥通 | 已收集 | 404/473 | 上海海隆 | 已收集 | 已收集 | 合格 | 辽阳钢管 | 殷强
31 | 回水 | 2506N29 | 70YT | 200031 | 25CD5557 | 已收集 | 已收集 | 已收集 | 合格 | 合格 | 合格 | 20.1 | 13.21 | 5090 | 5093 | 32 | 合格 | 辽宁奥通 | 已收集 | 424/468 | 上海海隆 | 已收集 | 已收集 | 合格 | 辽阳钢管 | 殷强
32 | 回水 | 2506N29 | 68YT | 200032 | 25CD5557 | 已收集 | 已收集 | 已收集 | 合格 | 合格 | 合格 | 20.1 | 13.21 | 5085 | 5087 | 32 | 合格 | 辽宁奥通 | 已收集 | 420/455 | 上海海隆 | 已收集 | 已收集 | 合格 | 辽阳钢管 | 殷强
33 | 回水 | 2506N29 | 67YT | 200033 | 25CD5557 | 已收集 | 已收集 | 已收集 | 合格 | 合格 | 合格 | 20.1 | 13.21 | 5085 | 5085 | 32 | 合格 | 辽宁奥通 | 已收集 | 407/441 | 上海海隆 | 已收集 | 已收集 | 合格 | 辽阳钢管 | 殷强 | 吉化S100 |  | 20 | 12.9 | 22 | 490 | 亚东 | 巴斯夫 | √ | 管中管 | 94% | 55 | 17 | 16 | 丛胜健 | 2025-11-20 |  | √ | 董石光 |  | 李东昌
34 | 供水 | 2506N29 | 42YT | 100001 | 25CD5558 | 已收集 | 已收集 | 已收集 | 合格 | 合格 | 合格 | 20.1 | 13.23 | 5085 | 5092 | 32 | 合格 | 辽宁奥通 | 已收集 | 454/407 | 上海海隆 | 已收集 | 已收集 | 合格 | 辽阳钢管 | 殷强
35 | 供水 | 2506N29 | 33YT | 100002 | 25BD5966 | 已收集 | 已收集 | 已收集 | 合格 | 合格 | 合格 | 20.1 | 13.22 | 5085 | 5085 | 32 | 合格 | 辽宁奥通 | 已收集 | 432/422 | 上海海隆 | 已收集 | 已收集 | 合格 | 辽阳钢管 | 殷强
36 | 供水 | 2506N29 | 36YT | 100003 | 25BD5970 | 已收集 | 已收集 | 已收集 | 合格 | 合格 | 合格 | 20.1 | 13.21 | 5085 | 5091 | 32 | 合格 | 辽宁奥通 | 已收集 | 411/439 | 上海海隆 | 已收集 | 已收集 | 合格 | 辽阳钢管 | 殷强
37 | 供水 | 2506N29 | 60YT | 100004 | 25BD5972 | 已收集 | 已收集 | 已收集 | 合格 | 合格 | 合格 | 20.1 | 13.21 | 5086 | 5089 | 32 | 合格 | 辽宁奥通 | 已收集 | 448/460 | 上海海隆 | 已收集 | 已收集 | 合格 | 辽阳钢管 | 殷强
38 | 供水 | 2506N29 | 57YT | 100005 | 25BD5972 | 已收集 | 已收集 | 已收集 | 合格 | 合格 | 合格 | 20.1 | 13.22 | 5089 | 5090 | 32 | 合格 | 辽宁奥通 | 已收集 | 421/408 | 上海海隆 | 已收集 | 已收集 | 合格 | 辽阳钢管 | 殷强
39 | 供水 | 2506N29 | 56YT | 100006 | 25BD5972 | 已收集 | 已收集 | 已收集 | 合格 | 合格 | 合格 | 20.1 | 13.21 | 5089 | 5089 | 32 | 合格 | 辽宁奥通 | 已收集 | 444/466 | 上海海隆 | 已收集 | 已收集 | 合格 | 辽阳钢管 | 殷强
40 | 供水 | 2506N29 | 54YT | 100007 | 25CD5558 | 已收集 | 已收集 | 已收集 | 合格 | 合格 | 合格 | 20.1 | 13.21 | 5087 | 5090 | 32 | 合格 | 辽宁奥通 | 已收集 | 432/407 | 上海海隆 | 已收集 | 已收集 | 合格 | 辽阳钢管 | 殷强
41 | 供水 | 2506N29 | 53YT | 100008 | 25CD5558 | 已收集 | 已收集 | 已收集 | 合格 | 合格 | 合格 | 20.1 | 13.21 | 5088 | 5087 | 32 | 合格 | 辽宁奥通 | 已收集 | 418/433 | 上海海隆 | 已收集 | 已收集 | 合格 | 辽阳钢管 | 殷强
42 | 供水 | 2506N29 | 52YT | 100009 | 25BD5973 | 已收集 | 已收集 | 已收集 | 合格 | 合格 | 合格 | 20.1 | 13.22 | 5091 | 5084 | 32 | 合格 | 辽宁奥通 | 已收集 | 408/424 | 上海海隆 | 已收集 | 已收集 | 合格 | 辽阳钢管 | 殷强
43 | 供水 | 2506N29 | 10YT | 100010 | 25AD3724 | 已收集 | 已收集 | 已收集 | 合格 | 合格 | 合格 | 20.1 | 13.21 | 5091 | 5090 | 33 | 合格 | 辽宁奥通 | 已收集 | 460/427 | 上海海隆 | 已收集 | 已收集 | 合格 | 辽阳钢管 | 殷强
44 | 供水 | 2506N29 | 6YT | 100011 | 25AD3724 | 已收集 | 已收集 | 已收集 | 合格 | 合格 | 合格 | 20.1 | 13.21 | 5090 | 5090 | 33 | 合格 | 辽宁奥通 | 已收集 | 416/423 | 上海海隆 | 已收集 | 已收集 | 合格 | 辽阳钢管 | 殷强
45 | 供水 | 2506N29 | 9YT | 100012 | 25AD3724 | 已收集 | 已收集 | 已收集 | 合格 | 合格 | 合格 | 20.1 | 13.21 | 5090 | 5091 | 33 | 合格 | 辽宁奥通 | 已收集 | 466/415 | 上海海隆 | 已收集 | 已收集 | 合格 | 辽阳钢管 | 殷强
46 | 供水 | 2506N29 | 3YT | 100013 | 25AD3724 | 已收集 | 已收集 | 已收集 | 合格 | 合格 | 合格 | 20.1 | 13.21 | 5091 | 5084 | 33 | 合格 | 辽宁奥通 | 已收集 | 443/405 | 上海海隆 | 已收集 | 已收集 | 合格 | 辽阳钢管 | 殷强
47 | 供水 | 2506N29 | 78YT | 100014 | 25BD5971 | 已收集 | 已收集 | 已收集 | 合格 | 合格 | 合格 | 20.1 | 13.23 | 5089 | 5089 | 32 | 合格 | 辽宁奥通 | 已收集 | 442/467 | 上海海隆 | 已收集 | 已收集 | 合格 | 辽阳钢管 | 殷强
48 | 供水 | 2506N29 | 79YT | 100015 | 25BD5971 | 已收集 | 已收集 | 已收集 | 合格 | 合格 | 合格 | 20.1 | 13.21 | 5089 | 5088 | 32 | 合格 | 辽宁奥通 | 已收集 | 423/415 | 上海海隆 | 已收集 | 已收集 | 合格 | 辽阳钢管 | 殷强
49 | 供水 | 2506N29 | 82YT | 100016 | 25CD5557 | 已收集 | 已收集 | 已收集 | 合格 | 合格 | 合格 | 20.1 | 13.21 | 5089 | 5089 | 32 | 合格 | 辽宁奥通 | 已收集 | 444/411 | 上海海隆 | 已收集 | 已收集 | 合格 | 辽阳钢管 | 殷强
50 | 供水 | 2506N29 | 75YT | 100017 | 25BD5973 | 已收集 | 已收集 | 已收集 | 合格 | 合格 | 合格 | 20.1 | 13.21 | 5089 | 5090 | 32 | 合格 | 辽宁奥通 | 已收集 | 415/456 | 上海海隆 | 已收集 | 已收集 | 合格 | 辽阳钢管 | 殷强
51 | 供水 | 2506N29 | 76YT | 100018 | 25BD5973 | 已收集 | 已收集 | 已收集 | 合格 | 合格 | 合格 | 20.1 | 13.22 | 5090 | 5088 | 32 | 合格 | 辽宁奥通 | 已收集 | 443/410 | 上海海隆 | 已收集 | 已收集 | 合格 | 辽阳钢管 | 殷强
52 | 供水 | 2506N29 | 73YT | 100019 | 25CD5557 | 已收集 | 已收集 | 已收集 | 合格 | 合格 | 合格 | 20.1 | 13.21 | 5090 | 5086 | 32 | 合格 | 辽宁奥通 | 已收集 | 472/415 | 上海海隆 | 已收集 | 已收集 | 合格 | 辽阳钢管 | 殷强
53 | 供水 | 2506N29 | 81YT | 100020 | 25CD5557 | 已收集 | 已收集 | 已收集 | 合格 | 合格 | 合格 | 20.1 | 13.21 | 5089 | 5088 | 32 | 合格 | 辽宁奥通 | 已收集 | 414/463 | 上海海隆 | 已收集 | 已收集 | 合格 | 辽阳钢管 | 殷强
54 | 供水 | 2506N29 | 61YT | 100021 | 25BD5870 | 已收集 | 已收集 | 已收集 | 合格 | 合格 | 合格 | 20.1 | 13.23 | 5089 | 5085 | 32 | 合格 | 辽宁奥通 | 已收集 | 424/430 | 上海海隆 | 已收集 | 已收集 | 合格 | 辽阳钢管 | 殷强
55 | 供水 | 2506N29 | 87YT | 100022 | 25BD5971 | 已收集 | 已收集 | 已收集 | 合格 | 合格 | 合格 | 20.1 | 13.21 | 5090 | 5090 | 32 | 合格 | 辽宁奥通 | 已收集 | 447/425 | 上海海隆 | 已收集 | 已收集 | 合格 | 辽阳钢管 | 殷强
56 | 供水 | 2506N29 | 84YT | 100023 | 25BD5966 | 已收集 | 已收集 | 已收集 | 合格 | 合格 | 合格 | 20.1 | 13.21 | 5088 | 5089 | 32 | 合格 | 辽宁奥通 | 已收集 | 424/471 | 上海海隆 | 已收集 | 已收集 | 合格 | 辽阳钢管 | 殷强
57 | 供水 | 2506N29 | 55YT | 100024 | 25BD5972 | 已收集 | 已收集 | 已收集 | 合格 | 合格 | 合格 | 20.1 | 13.23 | 5090 | 5085 | 32 | 合格 | 辽宁奥通 | 已收集 | 434/470 | 上海海隆 | 已收集 | 已收集 | 合格 | 辽阳钢管 | 殷强
58 | 供水 | 2506N29 | 44AT | 100025 | 25BD5966 | 已收集 | 已收集 | 已收集 | 合格 | 合格 | 合格 | 20.1 | 13.21 | 5084 | 5084 | 32 | 合格 | 辽宁奥通 | 已收集 | 416/456 | 上海海隆 | 已收集 | 已收集 | 合格 | 辽阳钢管 | 殷强
59 | 供水 | 2506N29 | 58YT | 100026 | 25BD5972 | 已收集 | 已收集 | 已收集 | 合格 | 合格 | 合格 | 20.1 | 13.21 | 5090 | 5087 | 32 | 合格 | 辽宁奥通 | 已收集 | 420/478 | 上海海隆 | 已收集 | 已收集 | 合格 | 辽阳钢管 | 殷强
60 | 供水 | 2506N29 | 50AT | 100027 | 25BD5973 | 已收集 | 已收集 | 已收集 | 合格 | 合格 | 合格 | 20.1 | 13.21 | 5090 | 5090 | 32 | 合格 | 辽宁奥通 | 已收集 | 406/440 | 上海海隆 | 已收集 | 已收集 | 合格 | 辽阳钢管 | 殷强
61 | 供水 | 2506N29 | 59YT | 100028 | 25BD5972 | 已收集 | 已收集 | 已收集 | 合格 | 合格 | 合格 | 20.1 | 13.21 | 5087 | 5089 | 32 | 合格 | 辽宁奥通 | 已收集 | 434/421 | 上海海隆 | 已收集 | 已收集 | 合格 | 辽阳钢管 | 殷强
62 | 供水 | 2506N29 | 71YT | 100029 | 25CD5557 | 已收集 | 已收集 | 已收集 | 合格 | 合格 | 合格 | 20.1 | 13.21 | 5093 | 5086 | 32 | 合格 | 辽宁奥通 | 已收集 | 450/426 | 上海海隆 | 已收集 | 已收集 | 合格 | 辽阳钢管 | 殷强
63 | 供水 | 2506N29 | 63YT | 100030 | 25BD5966 | 已收集 | 已收集 | 已收集 | 合格 | 合格 | 合格 | 20.1 | 13.21 | 5085 | 5088 | 32 | 合格 | 辽宁奥通 | 已收集 | 417/428 | 上海海隆 | 已收集 | 已收集 | 合格 | 辽阳钢管 | 殷强
64 | 供水 | 2506N29 | 47AT | 100031 | 25BD5971 | 已收集 | 已收集 | 已收集 | 合格 | 合格 | 合格 | 20.1 | 13.22 | 5089 | 5091 | 32 | 合格 | 辽宁奥通 | 已收集 | 409/423 | 上海海隆 | 已收集 | 已收集 | 合格 | 辽阳钢管 | 殷强
65 | 供水 | 2506N29 | 86YT | 100032 | 25BD5971 | 已收集 | 已收集 | 已收集 | 合格 | 合格 | 合格 | 20.1 | 13.21 | 5090 | 5090 | 32 | 合格 | 辽宁奥通 | 已收集 | 416/455 | 上海海隆 | 已收集 | 已收集 | 合格 | 辽阳钢管 | 殷强
66 | 供水 | 2506N29 | 80YT | 100033 | 25CD5557 | 已收集 | 已收集 | 已收集 | 合格 | 合格 | 合格 | 20.1 | 13.21 | 5088 | 5088 | 32 | 合格 | 辽宁奥通 | 已收集 | 413/428 | 上海海隆 | 已收集 | 已收集 | 合格 | 辽阳钢管 | 殷强
67 | 供水 | 2506N29 | 66AT | 100034 | 25CD5557 | 已收集 | 已收集 | 已收集 | 合格 | 合格 | 合格 | 20.1 | 13.21 | 5085 | 5086 | 32 | 合格 | 辽宁奥通 | 已收集 | 444/424 | 上海海隆 | 已收集 | 已收集 | 合格 | 辽阳钢管 | 殷强
68 | 供水 | 2506N29 | 62YT | 100035 | 25BD5870 | 已收集 | 已收集 | 已收集 | 合格 | 合格 | 合格 | 20.1 | 13.21 | 5085 | 5086 | 32 | 合格 | 辽宁奥通 | 已收集 | 407/426 | 上海海隆 | 已收集 | 已收集 | 合格 | 辽阳钢管 | 殷强
69 | 供水 | 2506N29 | 65YT | 100036 | 25BD5966 | 已收集 | 已收集 | 已收集 | 合格 | 合格 | 合格 | 20.1 | 13.22 | 5088 | 5088 | 32 | 合格 | 辽宁奥通 | 已收集 | 414/430 | 上海海隆 | 已收集 | 已收集 | 合格 | 辽阳钢管 | 殷强
70 | 供水 | 2506N29 | 21YT | 100037 | 25BD5405 | 已收集 | 已收集 | 已收集 | 合格 | 合格 | 合格 | 20.1 | 13.21 | 5089 | 5089 | 32 | 合格 | 辽宁奥通 | 已收集 | 425/434 | 上海海隆 | 已收集 | 已收集 | 合格 | 辽阳钢管 | 殷强
71 | 供水 | 2506N29 | 14YT | 100038 | 25BD5403 | 已收集 | 已收集 | 已收集 | 合格 | 合格 | 合格 | 20.1 | 13.21 | 5087 | 5088 | 33 | 合格 | 辽宁奥通 | 已收集 | 406/444 | 上海海隆 | 已收集 | 已收集 | 合格 | 辽阳钢管 | 殷强
72 | 回水 | 2506N29-1 | 205YT | 205YT | 25AD3724 | 已收集 | 已收集 | 已收集 | 合格 | 合格 | 合格 | 20.1 | 13.21 | 5091 | 5089 | 33 | 合格 | 辽宁奥通 | 已收集 | 488/510 | 上海海隆 | 已收集 | 已收集 | 合格 | 辽阳钢管 | 殷强
73 | 回水 | 2506N29-1 | 273YT | 273YT | 25BD6248 | 已收集 | 已收集 | 已收集 | 合格 | 合格 | 合格 | 20.1 | 13.21 | 5088 | 5092 | 32 | 合格 | 辽宁奥通 | 已收集 | 469/497 | 上海海隆 | 已收集 | 已收集 | 合格 | 辽阳钢管 | 殷强
74 | 回水 | 2506N29-1 | 281YT | 281YT | 25BD6253 | 已收集 | 已收集 | 已收集 | 合格 | 合格 | 合格 | 20.1 | 13.22 | 5088 | 5087 | 33 | 合格 | 辽宁奥通 | 已收集 | 470/507 | 上海海隆 | 已收集 | 已收集 | 合格 | 辽阳钢管 | 殷强
75 | 回水 | 2506N29-1 | 202YT | 202YT | 25AD3724 | 已收集 | 已收集 | 已收集 | 合格 | 合格 | 合格 | 20.1 | 13.21 | 5087 | 5093 | 33 | 合格 | 辽宁奥通 | 已收集 | 435/458 | 上海海隆 | 已收集 | 已收集 | 合格 | 辽阳钢管 | 殷强
76 | 回水 | 2506N29-1 | 200YT | 200YT | 25AD3724 | 已收集 | 已收集 | 已收集 | 合格 | 合格 | 合格 | 20.1 | 13.23 | 5087 | 5088 | 33 | 合格 | 辽宁奥通 | 已收集 | 414/466 | 上海海隆 | 已收集 | 已收集 | 合格 | 辽阳钢管 | 殷强
77 | 回水 | 2506N29-1 | 204YT | 204YT | 25AD3724 | 已收集 | 已收集 | 已收集 | 合格 | 合格 | 合格 | 20.1 | 13.22 | 5092 | 5091 | 33 | 合格 | 辽宁奥通 | 已收集 | 446/471 | 上海海隆 | 已收集 | 已收集 | 合格 | 辽阳钢管 | 殷强
78 | 回水 | 2506N29-1 | 213YT | 213YT | 25BD6252 | 已收集 | 已收集 | 已收集 | 合格 | 合格 | 合格 | 20.1 | 13.2 | 5088 | 5089 | 33 | 合格 | 辽宁奥通 | 已收集 | 426/455 | 上海海隆 | 已收集 | 已收集 | 合格 | 辽阳钢管 | 殷强
79 | 回水 | 2506N29-1 | 234YT | 234YT | 25BD6249 | 已收集 | 已收集 | 已收集 | 合格 | 合格 | 合格 | 20.1 | 13.21 | 5092 | 5089 | 33 | 合格 | 辽宁奥通 | 已收集 | 471/495 | 上海海隆 | 已收集 | 已收集 | 合格 | 辽阳钢管 | 殷强
80 | 回水 | 2506N29-1 | 287YT | 287YT | 25BD6247 | 已收集 | 已收集 | 已收集 | 合格 | 合格 | 合格 | 20.1 | 13.2 | 5086 | 5089 | 33 | 合格 | 辽宁奥通 | 已收集 | 464/490 | 上海海隆 | 已收集 | 已收集 | 合格 | 辽阳钢管 | 殷强
81 | 回水 | 2506N29-1 | 270YT | 270YT | 25BD6245 | 已收集 | 已收集 | 已收集 | 合格 | 合格 | 合格 | 20.1 | 13.2 | 5090 | 5089 | 33 | 合格 | 辽宁奥通 | 已收集 | 488/461 | 上海海隆 | 已收集 | 已收集 | 合格 | 辽阳钢管 | 殷强
82 | 回水 | 2506N29-1 | 284YT | 284YT | 25BD6248 | 已收集 | 已收集 | 已收集 | 合格 | 合格 | 合格 | 20.1 | 13.25 | 5086 | 5088 | 33 | 合格 | 辽宁奥通 | 已收集 | 431/429 | 上海海隆 | 已收集 | 已收集 | 合格 | 辽阳钢管 | 殷强
83 | 回水 | 2506N29-1 | 275AT | 275AT | 25BD6249 | 已收集 | 已收集 | 已收集 | 合格 | 合格 | 合格 | 20.1 | 13.23 | 5088 | 5088 | 32 | 合格 | 辽宁奥通 | 已收集 | 423/450 | 上海海隆 | 已收集 | 已收集 | 合格 | 辽阳钢管 | 殷强
84 | 回水 | 2506N29-1 | 274AT | 274AT | 25BD6248 | 已收集 | 已收集 | 已收集 | 合格 | 合格 | 合格 | 20.1 | 13.21 | 5092 | 5088 | 32 | 合格 | 辽宁奥通 | 已收集 | 431/462 | 上海海隆 | 已收集 | 已收集 | 合格 | 辽阳钢管 | 殷强
85 | 回水 | 2506N29-1 | 272YT | 272YT | 25BD6248 | 已收集 | 已收集 | 已收集 | 合格 | 合格 | 合格 | 20.1 | 13.21 | 5087 | 5087 | 33 | 合格 | 辽宁奥通 | 已收集 | 446/480 | 上海海隆 | 已收集 | 已收集 | 合格 | 辽阳钢管 | 殷强
86 | 回水 | 2506N29-1 | 302YT | 302YT | 25BD6246 | 已收集 | 已收集 | 已收集 | 合格 | 合格 | 合格 | 20.1 | 13.27 | 5094 | 5089 | 33 | 合格 | 辽宁奥通 | 已收集 | 461/411 | 上海海隆 | 已收集 | 已收集 | 合格 | 辽阳钢管 | 殷强
87 | 回水 | 2506N29-1 | 214YT | 214YT | 25BD6248 | 已收集 | 已收集 | 已收集 | 合格 | 合格 | 合格 | 20.1 | 13.21 | 5090 | 5091 | 33 | 合格 | 辽宁奥通 | 已收集 | 511/463 | 上海海隆 | 已收集 | 已收集 | 合格 | 辽阳钢管 | 殷强
88 | 回水 | 2506N29-1 | 296YT | 296YT | 25BD6245 | 已收集 | 已收集 | 已收集 | 合格 | 合格 | 合格 | 20.1 | 13.21 | 5090 | 5088 | 33 | 合格 | 辽宁奥通 | 已收集 | 532/487 | 上海海隆 | 已收集 | 已收集 | 合格 | 辽阳钢管 | 殷强
89 | 回水 | 2506N29-1 | 298YT | 298YT | 25BD6244 | 已收集 | 已收集 | 已收集 | 合格 | 合格 | 合格 | 20.1 | 13.21 | 5085 | 5087 | 33 | 合格 | 辽宁奥通 | 已收集 | 506/498 | 上海海隆 | 已收集 | 已收集 | 合格 | 辽阳钢管 | 殷强
90 | 回水 | 2506N29-1 | 256AT | 256AT | 25BD6246 | 已收集 | 已收集 | 已收集 | 合格 | 合格 | 合格 | 20.1 | 13.24 | 5090 | 5085 | 33 | 合格 | 辽宁奥通 | 已收集 | 424/467 | 上海海隆 | 已收集 | 已收集 | 合格 | 辽阳钢管 | 殷强
91 | 回水 | 2506N29-1 | 223YT | 223YT | 25BD6244 | 已收集 | 已收集 | 已收集 | 合格 | 合格 | 合格 | 20.1 | 13.23 | 5091 | 5087 | 33 | 合格 | 辽宁奥通 | 已收集 | 487/515 | 上海海隆 | 已收集 | 已收集 | 合格 | 辽阳钢管 | 殷强
92 | 回水 | 2506N29-1 | 280YT | 280YT | 25BD6249 | 已收集 | 已收集 | 已收集 | 合格 | 合格 | 合格 | 20.1 | 13.22 | 5090 | 5088 | 33 | 合格 | 辽宁奥通 | 已收集 | 497/502 | 上海海隆 | 已收集 | 已收集 | 合格 | 辽阳钢管 | 殷强
93 | 回水 | 2506N29-1 | 285YT | 285YT | 25BD6248 | 已收集 | 已收集 | 已收集 | 合格 | 合格 | 合格 | 20.1 | 13.22 | 5088 | 5088 | 33 | 合格 | 辽宁奥通 | 已收集 | 460/476 | 上海海隆 | 已收集 | 已收集 | 合格 | 辽阳钢管 | 殷强
94 | 回水 | 2506N29-1 | 226AT | 226AT | 25BD6245 | 已收集 | 已收集 | 已收集 | 合格 | 合格 | 合格 | 20.1 | 13.22 | 5090 | 5085 | 32 | 合格 | 辽宁奥通 | 已收集 | 433/456 | 上海海隆 | 已收集 | 已收集 | 合格 | 辽阳钢管 | 殷强
95 | 回水 | 2506N29-1 | 292YT | 292YT | 25BD6245 | 已收集 | 已收集 | 已收集 | 合格 | 合格 | 合格 | 20.1 | 13.22 | 5088 | 5088 | 33 | 合格 | 辽宁奥通 | 已收集 | 424/471 | 上海海隆 | 已收集 | 已收集 | 合格 | 辽阳钢管 | 殷强
96 | 回水 | 2506N29-1 | 267YT | 267YT | 25BD5970 | 已收集 | 已收集 | 已收集 | 合格 | 合格 | 合格 | 20.1 | 13.21 | 5085 | 5090 | 33 | 合格 | 辽宁奥通 | 已收集 | 489/456 | 上海海隆 | 已收集 | 已收集 | 合格 | 辽阳钢管 | 殷强
97 | 回水 | 2506N29-1 | 277YT | 277YT | 25BD6249 | 已收集 | 已收集 | 已收集 | 合格 | 合格 | 合格 | 20.1 | 13.21 | 5093 | 5088 | 33 | 合格 | 辽宁奥通 | 已收集 | 440/489 | 上海海隆 | 已收集 | 已收集 | 合格 | 辽阳钢管 | 殷强
98 | 回水 | 2506N29-1 | 225AT | 225AT | 25BD6245 | 已收集 | 已收集 | 已收集 | 合格 | 合格 | 合格 | 20.1 | 13.21 | 5079 | 5090 | 33 | 合格 | 辽宁奥通 | 已收集 | 407/456 | 上海海隆 | 已收集 | 已收集 | 合格 | 辽阳钢管 | 殷强
99 | 回水 | 2506N29-1 | 306YT | 306YT | 25BD6244 | 已收集 | 已收集 | 已收集 | 合格 | 合格 | 合格 | 20.1 | 13.21 | 5092 | 5087 | 33 | 合格 | 辽宁奥通 | 已收集 | 411/452 | 上海海隆 | 已收集 | 已收集 | 合格 | 辽阳钢管 | 殷强
100 | 回水 | 2506N29-1 | 303AT | 303AT | 25BD6243 | 已收集 | 已收集 | 已收集 | 合格 | 合格 | 合格 | 20.1 | 13.21 | 5089 | 5087 | 33 | 合格 | 辽宁奥通 | 已收集 | 490/518 | 上海海隆 | 已收集 | 已收集 | 合格 | 辽阳钢管 | 殷强
101 | 回水 | 2506N29-1 | 198AT | 198AT | 25BD6253 | 已收集 | 已收集 | 已收集 | 合格 | 合格 | 合格 | 20.1 | 13.24 | 5088 | 5085 | 33 | 合格 | 辽宁奥通 | 已收集 | 503/457 | 上海海隆 | 已收集 | 已收集 | 合格 | 辽阳钢管 | 殷强
102 | 回水 | 2506N29-1 | 244YT | 244YT | 25BD6246 | 已收集 | 已收集 | 已收集 | 合格 | 合格 | 合格 | 20.1 | 13.21 | 5091 | 5088 | 33 | 合格 | 辽宁奥通 | 已收集 | 432/460 | 上海海隆 | 已收集 | 已收集 | 合格 | 辽阳钢管 | 殷强
103 | 回水 | 2506N29-1 | 289YT | 289YT | 25BD6249 | 已收集 | 已收集 | 已收集 | 合格 | 合格 | 合格 | 20.1 | 13.22 | 5085 | 5088 | 33 | 合格 | 辽宁奥通 | 已收集 | 435/498 | 上海海隆 | 已收集 | 已收集 | 合格 | 辽阳钢管 | 殷强
104 | 回水 | 2506N29-1 | 307YT | 307YT | 25BD6244 | 已收集 | 已收集 | 已收集 | 合格 | 合格 | 合格 | 20.1 | 13.2 | 5087 | 5089 | 33 | 合格 | 辽宁奥通 | 已收集 | 466/498 | 上海海隆 | 已收集 | 已收集 | 合格 | 辽阳钢管 | 殷强
105 | 回水 | 2506N29-1 | 305YT | 305YT | 25BD6243 | 已收集 | 已收集 | 已收集 | 合格 | 合格 | 合格 | 20.1 | 13.23 | 5089 | 5094 | 33 | 合格 | 辽宁奥通 | 已收集 | 453/406 | 上海海隆 | 已收集 | 已收集 | 合格 | 辽阳钢管 | 殷强
106 | 回水 | 2506N29-1 | 216AT | 216AT | 25BD6248 | 已收集 | 已收集 | 已收集 | 合格 | 合格 | 合格 | 20.1 | 13.23 | 5088 | 5088 | 33 | 合格 | 辽宁奥通 | 已收集 | 448/482 | 上海海隆 | 已收集 | 已收集 | 合格 | 辽阳钢管 | 殷强
107 | 回水 | 2506N29-1 | 297YT | 297YT | 25BD6244 | 已收集 | 已收集 | 已收集 | 合格 | 合格 | 合格 | 20.1 | 13.21 | 5088 | 5085 | 33 | 合格 | 辽宁奥通 | 已收集 | 512/430 | 上海海隆 | 已收集 | 已收集 | 合格 | 辽阳钢管 | 殷强
108 | 回水 | 2506N29-1 | 201YT | 201YT | 25BD6245 | 已收集 | 已收集 | 已收集 | 合格 | 合格 | 合格 | 20.1 | 13.2 | 5088 | 5087 | 33 | 合格 | 辽宁奥通 | 已收集 | 438/450 | 上海海隆 | 已收集 | 已收集 | 合格 | 辽阳钢管 | 殷强
109 | 回水 | 2506N29-1 | 295YT | 295YT | 25BD6245 | 已收集 | 已收集 | 已收集 | 合格 | 合格 | 合格 | 20.1 | 13.24 | 5090 | 5090 | 33 | 合格 | 辽宁奥通 | 已收集 | 424/490 | 上海海隆 | 已收集 | 已收集 | 合格 | 辽阳钢管 | 殷强
110 | 回水 | 2506N29-1 | 286YT | 286YT | 25BD6247 | 已收集 | 已收集 | 已收集 | 合格 | 合格 | 合格 | 20.1 | 13.25 | 5088 | 5086 | 33 | 合格 | 辽宁奥通 | 已收集 | 464/510 | 上海海隆 | 已收集 | 已收集 | 合格 | 辽阳钢管 | 殷强
111 | 回水 | 2506N29-1 | 196AT | 196AT | 25BD6246 | 已收集 | 已收集 | 已收集 | 合格 | 合格 | 合格 | 20.1 | 13.22 | 5090 | 5088 | 33 | 合格 | 辽宁奥通 | 已收集 | 463/520 | 上海海隆 | 已收集 | 已收集 | 合格 | 辽阳钢管 | 殷强
112 | 回水 | 2506N29-1 | 294YT | 294YT | 25BD6245 | 已收集 | 已收集 | 已收集 | 合格 | 合格 | 合格 | 20.1 | 13.23 | 5090 | 5090 | 33 | 合格 | 辽宁奥通 | 已收集 | 446/497 | 上海海隆 | 已收集 | 已收集 | 合格 | 辽阳钢管 | 殷强
113 | 回水 | 2506N29-1 | 243YT | 243YT | 25BD6246 | 已收集 | 已收集 | 已收集 | 合格 | 合格 | 合格 | 20.1 | 13.25 | 5087 | 5092 | 33 | 合格 | 辽宁奥通 | 已收集 | 503/469 | 上海海隆 | 已收集 | 已收集 | 合格 | 辽阳钢管 | 殷强
114 | 回水 | 2506N29-1 | 299YT | 299YT | 25BD6244 | 已收集 | 已收集 | 已收集 | 合格 | 合格 | 合格 | 20.1 | 13.21 | 5088 | 5087 | 33 | 合格 | 辽宁奥通 | 已收集 | 481/412 | 上海海隆 | 已收集 | 已收集 | 合格 | 辽阳钢管 | 殷强
115 | 回水 | 2506N29-1 | 310YT | 310YT | 25BD6248 | 已收集 | 已收集 | 已收集 | 合格 | 合格 | 合格 | 20.1 | 13.21 | 5088 | 5087 | 33 | 合格 | 辽宁奥通 | 已收集 | 437/496 | 上海海隆 | 已收集 | 已收集 | 合格 | 辽阳钢管 | 殷强
116 | 回水 | 2506N29-1 | 217YT | 217YT | 25BD6250 | 已收集 | 已收集 | 已收集 | 合格 | 合格 | 合格 | 20.1 | 13.21 | 5088 | 5085 | 33 | 合格 | 辽宁奥通 | 已收集 | 444/471 | 上海海隆 | 已收集 | 已收集 | 合格 | 辽阳钢管 | 殷强
117 | 回水 | 2506N29-1 | 309YT | 309YT | 25BD6248 | 已收集 | 已收集 | 已收集 | 合格 | 合格 | 合格 | 20.1 | 13.23 | 5090 | 5085 | 33 | 合格 | 辽宁奥通 | 已收集 | 422/467 | 上海海隆 | 已收集 | 已收集 | 合格 | 辽阳钢管 | 殷强
118 | 回水 | 2506N29-1 | 278AT | 278AT | 25BD6249 | 已收集 | 已收集 | 已收集 | 合格 | 合格 | 合格 | 20.1 | 13.23 | 5088 | 5087 | 33 | 合格 | 辽宁奥通 | 已收集 | 521/463 | 上海海隆 | 已收集 | 已收集 | 合格 | 辽阳钢管 | 殷强
119 | 回水 | 2506N29-1 | 245YT | 245YT | 25BD6250 | 已收集 | 已收集 | 已收集 | 合格 | 合格 | 合格 | 20.1 | 13.22 | 5088 | 5090 | 33 | 合格 | 辽宁奥通 | 已收集 | 483/455 | 上海海隆 | 已收集 | 已收集 | 合格 | 辽阳钢管 | 殷强
120 | 回水 | 2506N29-1 | 253YT | 253YT | 25BD6246 | 已收集 | 已收集 | 已收集 | 合格 | 合格 | 合格 | 20.1 | 13.21 | 5085 | 5088 | 33 | 合格 | 辽宁奥通 | 已收集 | 462/450 | 上海海隆 | 已收集 | 已收集 | 合格 | 辽阳钢管 | 殷强
121 | 回水 | 2506N29-1 | 247AT | 247AT | 25BD6246 | 已收集 | 已收集 | 已收集 | 合格 | 合格 | 合格 | 20.1 | 13.23 | 5086 | 5090 | 32 | 合格 | 辽宁奥通 | 已收集 | 442/423 | 上海海隆 | 已收集 | 已收集 | 合格 | 辽阳钢管 | 殷强
122 | 回水 | 2506N29-1 | 241YT | 241YT | 25BD6252 | 已收集 | 已收集 | 已收集 | 合格 | 合格 | 合格 | 20.1 | 13.21 | 5087 | 5092 | 33 | 合格 | 辽宁奥通 | 已收集 | 532/489 | 上海海隆 | 已收集 | 已收集 | 合格 | 辽阳钢管 | 殷强
123 | 回水 | 2506N29-1 | 293YT | 293YT | 25BD6245 | 已收集 | 已收集 | 已收集 | 合格 | 合格 | 合格 | 20.1 | 13.21 | 5088 | 5087 | 33 | 合格 | 辽宁奥通 | 已收集 | 463/509 | 上海海隆 | 已收集 | 已收集 | 合格 | 辽阳钢管 | 殷强
124 | 回水 | 2506N29-1 | 279YT | 279YT | 25BD6249 | 已收集 | 已收集 | 已收集 | 合格 | 合格 | 合格 | 20.1 | 13.21 | 5087 | 5090 | 33 | 合格 | 辽宁奥通 | 已收集 | 460/414 | 上海海隆 | 已收集 | 已收集 | 合格 | 辽阳钢管 | 殷强
125 | 回水 | 2506N29-1 | 229YT | 229YT | 25BD6252 | 已收集 | 已收集 | 已收集 | 合格 | 合格 | 合格 | 20.1 | 13.21 | 5086 | 5085 | 33 | 合格 | 辽宁奥通 | 已收集 | 511/486 | 上海海隆 | 已收集 | 已收集 | 合格 | 辽阳钢管 | 殷强
126 | 回水 | 2506N29-1 | 233YT | 233YT | 25BD6248 | 已收集 | 已收集 | 已收集 | 合格 | 合格 | 合格 | 20.1 | 13.23 | 5093 | 5092 | 33 | 合格 | 辽宁奥通 | 已收集 | 462/413 | 上海海隆 | 已收集 | 已收集 | 合格 | 辽阳钢管 | 殷强
127 | 回水 | 2506N29-1 | 232YT | 232YT | 25BD6248 | 已收集 | 已收集 | 已收集 | 合格 | 合格 | 合格 | 20.1 | 13.21 | 5086 | 5093 | 33 | 合格 | 辽宁奥通 | 已收集 | 499/440 | 上海海隆 | 已收集 | 已收集 | 合格 | 辽阳钢管 | 殷强
128 | 回水 | 2506N29-1 | 215YT | 215YT | 25BD6248 | 已收集 | 已收集 | 已收集 | 合格 | 合格 | 合格 | 20.1 | 13.22 | 5091 | 5088 | 33 | 合格 | 辽宁奥通 | 已收集 | 431/455 | 上海海隆 | 已收集 | 已收集 | 合格 | 辽阳钢管 | 殷强
129 | 回水 | 2506N29-1 | 301YT | 301YT | 25BD6246 | 已收集 | 已收集 | 已收集 | 合格 | 合格 | 合格 | 20.1 | 13.23 | 5087 | 5094 | 33 | 合格 | 辽宁奥通 | 已收集 | 478/443 | 上海海隆 | 已收集 | 已收集 | 合格 | 辽阳钢管 | 殷强
130 | 回水 | 2506N29-1 | 304YT | 304YT | 25BD6243 | 已收集 | 已收集 | 已收集 | 合格 | 合格 | 合格 | 20.1 | 13.21 | 5087 | 5089 | 33 | 合格 | 辽宁奥通 | 已收集 | 427/536 | 上海海隆 | 已收集 | 已收集 | 合格 | 辽阳钢管 | 殷强
131 | 回水 | 2506N29-1 | 261YT | 261YT | 25BD6248 | 已收集 | 已收集 | 已收集 | 合格 | 合格 | 合格 | 20.1 | 13.22 | 5087 | 5088 | 33 | 合格 | 辽宁奥通 | 已收集 | 444/498 | 上海海隆 | 已收集 | 已收集 | 合格 | 辽阳钢管 | 殷强
132 | 回水 | 2506N29-1 | 291YT | 291YT | 25BD6249 | 已收集 | 已收集 | 已收集 | 合格 | 合格 | 合格 | 20.1 | 13.21 | 5092 | 5088 | 33 | 合格 | 辽宁奥通 | 已收集 | 434/523 | 上海海隆 | 已收集 | 已收集 | 合格 | 辽阳钢管 | 殷强
133 | 回水 | 2506N29-1 | 313YT | 313YT | 25BD6247 | 已收集 | 已收集 | 已收集 | 合格 | 合格 | 合格 | 20.1 | 13.21 | 5090 | 5091 | 32 | 合格 | 辽宁奥通 | 已收集 | 510/455 | 上海海隆 | 已收集 | 已收集 | 合格 | 辽阳钢管 | 殷强
134 | 回水 | 2506N29-1 | 236YT | 236YT | 25BD6249 | 已收集 | 已收集 | 已收集 | 合格 | 合格 | 合格 | 20.1 | 13.21 | 5090 | 5090 | 33 | 合格 | 辽宁奥通 | 已收集 | 431/499 | 上海海隆 | 已收集 | 已收集 | 合格 | 辽阳钢管 | 殷强
135 | 回水 | 2506N29-1 | 212YT | 212YT | 25BD6252 | 已收集 | 已收集 | 已收集 | 合格 | 合格 | 合格 | 20.1 | 13.21 | 5087 | 5088 | 33 | 合格 | 辽宁奥通 | 已收集 | 502/458 | 上海海隆 | 已收集 | 已收集 | 合格 | 辽阳钢管 | 殷强
136 | 回水 | 2506N29-1 | 197YT | 197YT | 25BD6246 | 已收集 | 已收集 | 已收集 | 合格 | 合格 | 合格 | 20.1 | 13.22 | 5088 | 5088 | 34 | 合格 | 辽宁奥通 | 已收集 | 441/507 | 上海海隆 | 已收集 | 已收集 | 合格 | 辽阳钢管 | 殷强
137 | 回水 | 2506N29-1 | 230YT | 230YT | 25BD6252 | 已收集 | 已收集 | 已收集 | 合格 | 合格 | 合格 | 20.1 | 13.21 | 5085 | 5090 | 33 | 合格 | 辽宁奥通 | 已收集 | 452/500 | 上海海隆 | 已收集 | 已收集 | 合格 | 辽阳钢管 | 殷强
138 | 回水 | 2506N29-1 | 300YT | 300YT | 25BD6246 | 已收集 | 已收集 | 已收集 | 合格 | 合格 | 合格 | 20.1 | 13.21 | 5088 | 5087 | 33 | 合格 | 辽宁奥通 | 已收集 | 496/478 | 上海海隆 | 已收集 | 已收集 | 合格 | 辽阳钢管 | 殷强
139 | 回水 | 2506N29-1 | 288YT | 288YT | 25BD6247 | 已收集 | 已收集 | 已收集 | 合格 | 合格 | 合格 | 20.1 | 13.22 | 5089 | 5085 | 33 | 合格 | 辽宁奥通 | 已收集 | 443/480 | 上海海隆 | 已收集 | 已收集 | 合格 | 辽阳钢管 | 殷强
140 | 回水 | 2506N29-1 | 290YT | 290YT | 25BD6249 | 已收集 | 已收集 | 已收集 | 合格 | 合格 | 合格 | 20.1 | 13.21 | 5088 | 5092 | 33 | 合格 | 辽宁奥通 | 已收集 | 501/477 | 上海海隆 | 已收集 | 已收集 | 合格 | 辽阳钢管 | 殷强
141 | 回水 | 2506N29-1 | 265YT | 265YT | 25BD6245 | 已收集 | 已收集 | 已收集 | 合格 | 合格 | 合格 | 20.1 | 13.21 | 5091 | 5090 | 33 | 合格 | 辽宁奥通 | 已收集 | 470/497 | 上海海隆 | 已收集 | 已收集 | 合格 | 辽阳钢管 | 殷强
142 | 回水 | 2506N29-1 | 242YT | 242YT | 25BD6246 | 已收集 | 已收集 | 已收集 | 合格 | 合格 | 合格 | 20.1 | 13.22 | 5090 | 5087 | 33 | 合格 | 辽宁奥通 | 已收集 | 431/502 | 上海海隆 | 已收集 | 已收集 | 合格 | 辽阳钢管 | 殷强
143 | 回水 | 2506N29-1 | 231YT | 231YT | 25BD6248 | 已收集 | 已收集 | 已收集 | 合格 | 合格 | 合格 | 20.1 | 13.21 | 5090 | 5086 | 33 | 合格 | 辽宁奥通 | 已收集 | 437/468 | 上海海隆 | 已收集 | 已收集 | 合格 | 辽阳钢管 | 殷强
144 | 回水 | 2506N29-1 | 317YT | 317YT | 25BD6247 | 已收集 | 已收集 | 已收集 | 合格 | 合格 | 合格 | 20.1 | 13.21 | 5086 | 5083 | 33 | 合格 | 辽宁奥通 | 已收集 | 442/490 | 上海海隆 | 已收集 | 已收集 | 合格 | 辽阳钢管 | 殷强
145 | 回水 | 2506N29-1 | 316AT | 316AT | 25BD6252 | 已收集 | 已收集 | 已收集 | 合格 | 合格 | 合格 | 20.1 | 13.22 | 5089 | 5084 | 32 | 合格 | 辽宁奥通 | 已收集 | 447/513 | 上海海隆 | 已收集 | 已收集 | 合格 | 辽阳钢管 | 殷强
146 | 回水 | 2506N29-1 | 258YT | 258YT | 25BD6252 | 已收集 | 已收集 | 已收集 | 合格 | 合格 | 合格 | 20.1 | 13.21 | 5089 | 5084 | 33 | 合格 | 辽宁奥通 | 已收集 | 443/496 | 上海海隆 | 已收集 | 已收集 | 合格 | 辽阳钢管 | 殷强
147 | 回水 | 2506N29-1 | 312AT | 312AT | 25BD6252 | 已收集 | 已收集 | 已收集 | 合格 | 合格 | 合格 | 20.1 | 13.23 | 5086 | 5083 | 33 | 合格 | 辽宁奥通 | 已收集 | 432/470 | 上海海隆 | 已收集 | 已收集 | 合格 | 辽阳钢管 | 殷强
148 | 回水 | 2506N29-1 | 311AT | 311AT | 25BD6243 | 已收集 | 已收集 | 已收集 | 合格 | 合格 | 合格 | 20.1 | 13.21 | 5089 | 5090 | 33.5 | 合格 | 辽宁奥通 | 已收集 | 422/453 | 上海海隆 | 已收集 | 已收集 | 合格 | 辽阳钢管 | 殷强
149 | 回水 | 2506N29-1 | 308AT | 308AT | 25BD6248 | 已收集 | 已收集 | 已收集 | 合格 | 合格 | 合格 | 20.1 | 13.21 | 5089 | 5090 | 33 | 合格 | 辽宁奥通 | 已收集 | 417/468 | 上海海隆 | 已收集 | 已收集 | 合格 | 辽阳钢管 | 殷强
150 | 回水 | 2506N29-1 | 206YT | 206YT | 25BD6250 | 已收集 | 已收集 | 已收集 | 合格 | 合格 | 合格 | 20.1 | 13.21 | 5089 | 5091 | 33 | 合格 | 辽宁奥通 | 已收集 | 470/479 | 上海海隆 | 已收集 | 已收集 | 合格 | 辽阳钢管 | 殷强
151 | 回水 | 2506N29-1 | 237YT | 237YT | 25BD6249 | 已收集 | 已收集 | 已收集 | 合格 | 合格 | 合格 | 20.1 | 13.21 | 5084 | 5088 | 33 | 合格 | 辽宁奥通 | 已收集 | 456/460 | 上海海隆 | 已收集 | 已收集 | 合格 | 辽阳钢管 | 殷强
152 | 回水 | 2506N29-1 | 276YT | 276YT | 25BD6249 | 已收集 | 已收集 | 已收集 | 合格 | 合格 | 合格 | 20.1 | 13.21 | 5088 | 5093 | 32 | 合格 | 辽宁奥通 | 已收集 | 437/487 | 上海海隆 | 已收集 | 已收集 | 合格 | 辽阳钢管 | 殷强
153 | 回水 | 2506N29-1 | 250YT | 250YT | 25BD6249 | 已收集 | 已收集 | 已收集 | 合格 | 合格 | 合格 | 20.1 | 13.21 | 5090 | 5090 | 33 | 合格 | 辽宁奥通 | 已收集 | 410/439 | 上海海隆 | 已收集 | 已收集 | 合格 | 辽阳钢管 | 殷强
154 | 回水 | 2506N29-1 | 235YT | 235YT | 25BD6249 | 已收集 | 已收集 | 已收集 | 合格 | 合格 | 合格 | 20.1 | 13.23 | 5089 | 5090 | 33 | 合格 | 辽宁奥通 | 已收集 | 453/423 | 上海海隆 | 已收集 | 已收集 | 合格 | 辽阳钢管 | 殷强
155 | 回水 | 2506N29-1 | 240YT | 240YT | 25BD6252 | 已收集 | 已收集 | 已收集 | 合格 | 合格 | 合格 | 20.1 | 13.21 | 5087 | 5087 | 33 | 合格 | 辽宁奥通 | 已收集 | 440/477 | 上海海隆 | 已收集 | 已收集 | 合格 | 辽阳钢管 | 殷强
156 | 回水 | 2506N29-1 | 264YT | 264YT | 25BD6245 | 已收集 | 已收集 | 已收集 | 合格 | 合格 | 合格 | 20.1 | 13.21 | 5089 | 5091 | 33 | 合格 | 辽宁奥通 | 已收集 | 444/439 | 上海海隆 | 已收集 | 已收集 | 合格 | 辽阳钢管 | 殷强
157 | 回水 | 2506N29-1 | 282YT | 282YT | 25BD6253 | 已收集 | 已收集 | 已收集 | 合格 | 合格 | 合格 | 20.1 | 13.23 | 5087 | 5087 | 33 | 合格 | 辽宁奥通 | 已收集 | 442/476 | 上海海隆 | 已收集 | 已收集 | 合格 | 辽阳钢管 | 殷强
158 | 回水 | 2506N29-1 | 238YT | 238YT | 25BD6249 | 已收集 | 已收集 | 已收集 | 合格 | 合格 | 合格 | 20.1 | 13.21 | 5088 | 5092 | 33 | 合格 | 辽宁奥通 | 已收集 | 460/428 | 上海海隆 | 已收集 | 已收集 | 合格 | 辽阳钢管 | 殷强
159 | 回水 | 2506N29-1 | 207YT | 207YT | 25BD6250 | 已收集 | 已收集 | 已收集 | 合格 | 合格 | 合格 | 20.1 | 13.21 | 5091 | 5091 | 33 | 合格 | 辽宁奥通 | 已收集 | 498/535 | 上海海隆 | 已收集 | 已收集 | 合格 | 辽阳钢管 | 殷强
160 | 回水 | 2506N29-1 | 260YT | 260YT | 25BD6252 | 已收集 | 已收集 | 已收集 | 合格 | 合格 | 合格 | 20.1 | 13.21 | 5084 | 5087 | 33 | 合格 | 辽宁奥通 | 已收集 | 471/445 | 上海海隆 | 已收集 | 已收集 | 合格 | 辽阳钢管 | 殷强
161 | 回水 | 2506N29-1 | 315YT | 315YT | 25BD6249 | 已收集 | 已收集 | 已收集 | 合格 | 合格 | 合格 | 20.1 | 13.21 | 5090 | 5086 | 33 | 合格 | 辽宁奥通 | 已收集 | 502/533 | 上海海隆 | 已收集 | 已收集 | 合格 | 辽阳钢管 | 殷强
162 | 供水 | 2506N29-1 | 211YT | 211YT | 25BD6249 | 已收集 | 已收集 | 已收集 | 合格 | 合格 | 合格 | 20.1 | 13.21 | 5090 | 5087 | 33 | 合格 | 辽宁奥通 | 已收集 | 470/485 | 上海海隆 | 已收集 | 已收集 | 合格 | 辽阳钢管 | 殷强
163 | 供水 | 2506N29-1 | 210YT | 210YT | 25BD6249 | 已收集 | 已收集 | 已收集 | 合格 | 合格 | 合格 | 20.1 | 13.22 | 5090 | 5090 | 33 | 合格 | 辽宁奥通 | 已收集 | 515/466 | 上海海隆 | 已收集 | 已收集 | 合格 | 辽阳钢管 | 殷强
164 | 供水 | 2506N29-1 | 269YT | 269YT | 25BD5970 | 已收集 | 已收集 | 已收集 | 合格 | 合格 | 合格 | 20.1 | 13.21 | 5094 | 5090 | 33 | 合格 | 辽宁奥通 | 已收集 | 422/487 | 上海海隆 | 已收集 | 已收集 | 合格 | 辽阳钢管 | 殷强
165 | 供水 | 2506N29-1 | 199YT | 199YT | 25BD6253 | 已收集 | 已收集 | 已收集 | 合格 | 合格 | 合格 | 20.1 | 13.21 | 5085 | 5089 | 33 | 合格 | 辽宁奥通 | 已收集 | 510/545 | 上海海隆 | 已收集 | 已收集 | 合格 | 辽阳钢管 | 殷强
166 | 供水 | 2506N29-1 | 254YT | 254YT | 25BD6246 | 已收集 | 已收集 | 已收集 | 合格 | 合格 | 合格 | 20.1 | 13.21 | 5088 | 5091 | 33 | 合格 | 辽宁奥通 | 已收集 | 610/597 | 上海海隆 | 已收集 | 已收集 | 合格 | 辽阳钢管 | 殷强
167 | 供水 | 2506N29-1 | 322YT | 322YT | 25BD6250 | 已收集 | 已收集 | 已收集 | 合格 | 合格 | 合格 | 20.1 | 13.21 | 5088 | 5091 | 33 | 合格 | 辽宁奥通 | 已收集 | 436/468 | 上海海隆 | 已收集 | 已收集 | 合格 | 辽阳钢管 | 殷强
168 | 供水 | 2506N29-1 | 208YT | 208YT | 25BD6250 | 已收集 | 已收集 | 已收集 | 合格 | 合格 | 合格 | 20.1 | 13.21 | 5091 | 5090 | 33 | 合格 | 合格 | 合格 | 495/549 | 上海海隆 | 已收集 | 已收集 | 合格 | 辽阳钢管 | 殷强
169 | 供水 | 2506N29-1 | 263YT | 263YT | 25BD6248 | 已收集 | 已收集 | 已收集 | 合格 | 合格 | 合格 | 20.1 | 13.22 | 5092 | 5089 | 33 | 合格 | 合格 | 合格 | 513/455 | 上海海隆 | 已收集 | 已收集 | 合格 | 辽阳钢管 | 殷强
170 | 供水 | 2506N29-1 | 318YT | 318YT | 25BD6253 | 已收集 | 已收集 | 已收集 | 合格 | 合格 | 合格 | 20.1 | 13.21 | 5092 | 5089 | 33 | 合格 | 合格 | 合格 | 426/488 | 上海海隆 | 已收集 | 已收集 | 合格 | 辽阳钢管 | 殷强
171 | 供水 | 2506N29-2 | 412YT | 412YT | 25BD6248 | 已收集 | 已收集 | 已收集 | 合格 | 合格 | 合格 | 20.1 | 13.23 | 5090 | 5086 | 33 | 合格 | 合格 | 合格 | 442/469 | 上海海隆 | 已收集 | 已收集 | 合格 | 辽阳钢管 | 殷强
172 | 供水 | 2506N29-2 | 417AT | 417AT | 25BD6246 | 已收集 | 已收集 | 已收集 | 合格 | 合格 | 合格 | 20.1 | 13.22 | 5090 | 5085 | 32 | 合格 | 合格 | 合格 | 450/499 | 上海海隆 | 已收集 | 已收集 | 合格 | 辽阳钢管 | 殷强
173 | 供水 | 2506N29-2 | 416YT | 416YT | 25BD6252 | 已收集 | 已收集 | 已收集 | 合格 | 合格 | 合格 | 20.1 | 13.21 | 5091 | 5087 | 33 | 合格 | 合格 | 合格 | 472/485 | 上海海隆 | 已收集 | 已收集 | 合格 | 辽阳钢管 | 殷强
174 | 供水 | 2506N29-2 | 427YT | 427YT | 25BD6245 | 已收集 | 已收集 | 已收集 | 合格 | 合格 | 合格 | 20.1 | 13.21 | 5085 | 5089 | 33 | 合格 | 合格 | 合格 | 424/511 | 上海海隆 | 已收集 | 已收集 | 合格 | 辽阳钢管 | 殷强
175 | 供水 | 2506N29-2 | 429YT | 429YT | 25CD7294 | 已收集 | 已收集 | 已收集 | 合格 | 合格 | 合格 | 20.1 | 13.22 | 5090 | 5087 | 33 | 合格 | 合格 | 合格 | 468/499 | 上海海隆 | 已收集 | 已收集 | 合格 | 辽阳钢管 | 殷强
176 | 供水 | 2506N29-2 | 426YT | 426YT | 25BD6245 | 已收集 | 已收集 | 已收集 | 合格 | 合格 | 合格 | 20.1 | 13.21 | 5090 | 5090 | 33 | 合格 | 合格 | 合格 | 443/500 | 上海海隆 | 已收集 | 已收集 | 合格 | 辽阳钢管 | 殷强
177 | 供水 | 2506N29-1 | 314YT | 314YT | 25BD6247 | 已收集 | 已收集 | 已收集 | 合格 | 合格 | 合格 | 20.1 | 13.2 | 5090 | 5086 | 33 | 合格 | 合格 | 合格 | 430/497 | 上海海隆 | 已收集 | 已收集 | 合格 | 辽阳钢管 | 殷强
178 | 供水 | 2506N29-2 | 430YT | 430YT | 25CD7294 | 已收集 | 已收集 | 已收集 | 合格 | 合格 | 合格 | 20.1 | 13.22 | 5087 | 5091 | 33 | 合格 | 合格 | 合格 | 444/458 | 上海海隆 | 已收集 | 已收集 | 合格 | 辽阳钢管 | 殷强
179 | 供水 | 2506N29-2 | 424YT | 424YT | 25BD6247 | 已收集 | 已收集 | 已收集 | 合格 | 合格 | 合格 | 20.1 | 13.21 | 5090 | 5084 | 33 | 合格 | 合格 | 合格 | 488/462 | 上海海隆 | 已收集 | 已收集 | 合格 | 辽阳钢管 | 殷强
180 | 供水 | 2506N29-2 | 420YT | 420YT | 25BD6186 | 已收集 | 已收集 | 已收集 | 合格 | 合格 | 合格 | 20.1 | 13.22 | 5085 | 5085 | 33 | 合格 | 合格 | 合格 | 455/457 | 上海海隆 | 已收集 | 已收集 | 合格 | 辽阳钢管 | 殷强
181 | 供水 | 2506N29-2 | 438YT | 438YT | 25BD6245 | 已收集 | 已收集 | 已收集 | 合格 | 合格 | 合格 | 20.1 | 13.21 | 5093 | 5088 | 33 | 合格 | 合格 | 合格 | 432/467 | 上海海隆 | 已收集 | 已收集 | 合格 | 辽阳钢管 | 殷强
182 | 供水 | 2506N29-2 | 433YT | 433YT | 25BD6252 | 已收集 | 已收集 | 已收集 | 合格 | 合格 | 合格 | 20.1 | 13.22 | 5092 | 5089 | 33 | 合格 | 合格 | 合格 | 470/441 | 上海海隆 | 已收集 | 已收集 | 合格 | 辽阳钢管 | 殷强
183 | 供水 | 2506N29-1 | 219YT | 219YT | 25BD6250 | 已收集 | 已收集 | 已收集 | 合格 | 合格 | 合格 | 20.1 | 13.22 | 5085 | 5089 | 33 | 合格 | 合格 | 合格 | 421/467 | 上海海隆 | 已收集 | 已收集 | 合格 | 辽阳钢管 | 殷强
184 | 供水 | 2506N29-1 | 262YT | 262YT | 25BD6248 | 已收集 | 已收集 | 已收集 | 合格 | 合格 | 合格 | 20.1 | 13.21 | 5088 | 5092 | 33 | 合格 | 合格 | 合格 | 456/511 | 上海海隆 | 已收集 | 已收集 | 合格 | 辽阳钢管 | 殷强
185 | 供水 | 2506N29-1 | 266YT | 266YT | 25BD6245 | 已收集 | 已收集 | 已收集 | 合格 | 合格 | 合格 | 20.1 | 13.22 | 5090 | 5085 | 33 | 合格 | 合格 | 合格 | 464/513 | 上海海隆 | 已收集 | 已收集 | 合格 | 辽阳钢管 | 殷强
186 | 供水 | 2506N29-1 | 222YT | 222YT | 25BD6244 | 已收集 | 已收集 | 已收集 | 合格 | 合格 | 合格 | 20.1 | 13.21 | 5087 | 5091 | 33 | 合格 | 合格 | 合格 | 468/522 | 上海海隆 | 已收集 | 已收集 | 合格 | 辽阳钢管 | 殷强
187 | 供水 | 2506N29-1 | 218YT | 218YT | 25BD6250 | 已收集 | 已收集 | 已收集 | 合格 | 合格 | 合格 | 20.1 | 13.22 | 5085 | 5085 | 33 | 合格 | 合格 | 合格 | 501/474 | 上海海隆 | 已收集 | 已收集 | 合格 | 辽阳钢管 | 殷强
188 | 供水 | 2506N29-2 | 415YT | 415YT | 25BD6252 | 已收集 | 已收集 | 已收集 | 合格 | 合格 | 合格 | 20.1 | 13.21 | 5094 | 5090 | 33 | 合格 | 合格 | 合格 | 432/491 | 上海海隆 | 已收集 | 已收集 | 合格 | 辽阳钢管 | 殷强
189 | 供水 | 2506N29-1 | 283AT | 283AT | 25BD6248 | 已收集 | 已收集 | 已收集 | 合格 | 合格 | 合格 | 20.1 | 13.22 | 5090 | 5086 | 33 | 合格 | 合格 | 合格 | 423/490 | 上海海隆 | 已收集 | 已收集 | 合格 | 辽阳钢管 | 殷强
190 | 供水 | 2506N29-2 | 437YT | 437YT | 25BD6245 | 已收集 | 已收集 | 已收集 | 合格 | 合格 | 合格 | 20.1 | 13.21 | 5092 | 5089 | 33 | 合格 | 合格 | 合格 | 446/419 | 上海海隆 | 已收集 | 已收集 | 合格 | 辽阳钢管 | 殷强
191 | 供水 | 2506N29-2 | 462YT | 462YT | 25BD5971 | 已收集 | 已收集 | 已收集 | 合格 | 合格 | 合格 | 20.1 | 13.22 | 5092 | 5094 | 33 | 合格 | 合格 | 合格 | 422/463 | 上海海隆 | 已收集 | 已收集 | 合格 | 辽阳钢管 | 殷强
192 | 供水 | 2506N29-2 | 456YT | 456YT | 25BD6186 | 已收集 | 已收集 | 已收集 | 合格 | 合格 | 合格 | 20.1 | 13.22 | 5088 | 5091 | 33 | 合格 | 合格 | 合格 | 448/490 | 上海海隆 | 已收集 | 已收集 | 合格 | 辽阳钢管 | 殷强
193 | 供水 | 2506N29-2 | 439YT | 439YT | 25BD6244 | 已收集 | 已收集 | 已收集 | 合格 | 合格 | 合格 | 20.1 | 13.22 | 5087 | 5091 | 33 | 合格 | 合格 | 合格 | 423/456 | 上海海隆 | 已收集 | 已收集 | 合格 | 辽阳钢管 | 殷强
194 | 供水 | 2506N29-2 | 457YT | 457YT | 25BD6186 | 已收集 | 已收集 | 已收集 | 合格 | 合格 | 合格 | 20.1 | 13.21 | 5090 | 5086 | 33 | 合格 | 合格 | 合格 | 445/483 | 上海海隆 | 已收集 | 已收集 | 合格 | 辽阳钢管 | 殷强
195 | 供水 | 2506N29-1 | 389YT | 389YT | 25CD6937 | 已收集 | 已收集 | 已收集 | 合格 | 合格 | 合格 | 20.1 | 13.21 | 5088 | 5091 | 33 | 合格 | 合格 | 合格 | 455/521 | 上海海隆 | 已收集 | 已收集 | 合格 | 辽阳钢管 | 殷强
196 | 供水 | 2506N29-2 | 451YT | 451YT | 25BD6186 | 已收集 | 已收集 | 已收集 | 合格 | 合格 | 合格 | 20.1 | 13.22 | 5091 | 5087 | 33 | 合格 | 合格 | 合格 | 490/442 | 上海海隆 | 已收集 | 已收集 | 合格 | 辽阳钢管 | 殷强
197 | 供水 | 2506N29-2 | 391YT | 391YT | 25BD6245 | 已收集 | 已收集 | 已收集 | 合格 | 合格 | 合格 | 20.1 | 13.21 | 5087 | 5091 | 33 | 合格 | 合格 | 合格 | 421/470 | 上海海隆 | 已收集 | 已收集 | 合格 | 辽阳钢管 | 殷强
198 | 供水 | 2506N29-2 | 453YT | 453YT | 25BD7733 | 已收集 | 已收集 | 已收集 | 合格 | 合格 | 合格 | 20.1 | 13.21 | 5093 | 5088 | 33 | 合格 | 合格 | 合格 | 442/467 | 上海海隆 | 已收集 | 已收集 | 合格 | 辽阳钢管 | 殷强
199 | 供水 | 2506N29-2 | 422YT | 422YT | 25BD6186 | 已收集 | 已收集 | 已收集 | 合格 | 合格 | 合格 | 20.1 | 13.23 | 5094 | 5090 | 33 | 合格 | 合格 | 合格 | 414/469 | 上海海隆 | 已收集 | 已收集 | 合格 | 辽阳钢管 | 殷强
200 | 供水 | 2506N29-2 | 447AT | 447AT | 25BD6250 | 已收集 | 已收集 | 已收集 | 合格 | 合格 | 合格 | 20.1 | 13.21 | 5092 | 5089 | 33 | 合格 | 合格 | 合格 | 462/488 | 上海海隆 | 已收集 | 已收集 | 合格 | 辽阳钢管 | 殷强
201 | 供水 | 2506N29-2 | 435YT | 435YT | 25BD6247 | 已收集 | 已收集 | 已收集 | 合格 | 合格 | 合格 | 20.1 | 13.22 | 5094 | 5090 | 33 | 合格 | 合格 | 合格 | 422/468 | 上海海隆 | 已收集 | 已收集 | 合格 | 辽阳钢管 | 殷强
202 | 供水 | 2506N29-2 | 460YT | 460YT | 25BD5973 | 已收集 | 已收集 | 已收集 | 合格 | 合格 | 合格 | 20.1 | 13.21 | 5087 | 5091 | 33 | 合格 | 合格 | 合格 | 422/459 | 上海海隆 | 已收集 | 已收集 | 合格 | 辽阳钢管 | 殷强
203 | 供水 | 2506N29-2 | 444YT | 444YT | 25BD6249 | 已收集 | 已收集 | 已收集 | 合格 | 合格 | 合格 | 20.1 | 13.21 | 5085 | 5085 | 33 | 合格 | 合格 | 合格 | 444/467 | 上海海隆 | 已收集 | 已收集 | 合格 | 辽阳钢管 | 殷强
204 | 供水 | 2506N29-2 | 450YT | 450YT | 25BD6248 | 已收集 | 已收集 | 已收集 | 合格 | 合格 | 合格 | 20.1 | 13.21 | 5085 | 5089 | 33 | 合格 | 合格 | 合格 | 417/450 | 上海海隆 | 已收集 | 已收集 | 合格 | 辽阳钢管 | 殷强
205 | 供水 | 2506N29-1 | 259YT | 259YT | 25BD6252 | 已收集 | 已收集 | 已收集 | 合格 | 合格 | 合格 | 20.1 | 13.22 | 5090 | 5084 | 33 | 合格 | 合格 | 合格 | 520/467 | 上海海隆 | 已收集 | 已收集 | 合格 | 辽阳钢管 | 殷强
206 | 供水 | 2506N29-2 | 421YT | 421YT | 25BD6186 | 已收集 | 已收集 | 已收集 | 合格 | 合格 | 合格 | 20.1 | 13.21 | 5092 | 5089 | 33 | 合格 | 合格 | 合格 | 477/433 | 上海海隆 | 已收集 | 已收集 | 合格 | 辽阳钢管 | 殷强
207 | 供水 | 2506N29-2 | 442YT | 442YT | 25BD6249 | 已收集 | 已收集 | 已收集 | 合格 | 合格 | 合格 | 20.1 | 13.21 | 5093 | 5088 | 33 | 合格 | 合格 | 合格 | 425/481 | 上海海隆 | 已收集 | 已收集 | 合格 | 辽阳钢管 | 殷强
208 | 供水 | 2506N29-2 | 446YT | 446YT | 25BD6186 | 已收集 | 已收集 | 已收集 | 合格 | 合格 | 合格 | 20.1 | 13.22 | 5090 | 5088 | 33 | 合格 | 合格 | 合格 | 425/481 | 上海海隆 | 已收集 | 已收集 | 合格 | 辽阳钢管 | 殷强
209 | 供水 | 2506N29-2 | 459AT | 459AT | 25BD5973 | 已收集 | 已收集 | 已收集 | 合格 | 合格 | 合格 | 20.1 | 13.21 | 5090 | 5093 | 33 | 合格 | 合格 | 合格 | 444/420 | 上海海隆 | 已收集 | 已收集 | 合格 | 辽阳钢管 | 殷强
210 | 供水 | 2506N29-2 | 479YT | 479YT | 25CD5565 | 已收集 | 已收集 | 已收集 | 合格 | 合格 | 合格 | 20.1 | 13.21 | 5093 | 5091 | 33 | 合格 | 合格 | 合格 | 418/447 | 上海海隆 | 已收集 | 已收集 | 合格 | 辽阳钢管 | 殷强
211 | 供水 | 2506N29-2 | 418YT | 418YT | 25BD6246 | 已收集 | 已收集 | 已收集 | 合格 | 合格 | 合格 | 20.1 | 13.22 | 5089 | 5087 | 33 | 合格 | 合格 | 合格 | 435/442 | 上海海隆 | 已收集 | 已收集 | 合格 | 辽阳钢管 | 殷强
212 | 供水 | 2506N29-1 | 395YT | 395YT | 25BD6253 | 已收集 | 已收集 | 已收集 | 合格 | 合格 | 合格 | 20.1 | 13.21 | 5092 | 5093 | 32 | 合格 | 合格 | 合格 | 447/475 | 上海海隆 | 已收集 | 已收集 | 合格 | 辽阳钢管 | 殷强
213 | 供水 | 2506N29-2 | 452YT | 452YT | 25BD6186 | 已收集 | 已收集 | 已收集 | 合格 | 合格 | 合格 | 20.1 | 13.21 | 5090 | 5085 | 33 | 合格 | 合格 | 合格 | 459/422 | 上海海隆 | 已收集 | 已收集 | 合格 | 辽阳钢管 | 殷强
214 | 供水 | 2506N29-2 | 401YT | 401YT | 25BD5970 | 已收集 | 已收集 | 已收集 | 合格 | 合格 | 合格 | 20.1 | 13.22 | 5094 | 5094 | 32 | 合格 | 合格 | 合格 | 447/451 | 上海海隆 | 已收集 | 已收集 | 合格 | 辽阳钢管 | 殷强
215 | 供水 | 2506N29-2 | 402YT | 402YT | 25BD5970 | 已收集 | 已收集 | 已收集 | 合格 | 合格 | 合格 | 20.1 | 13.21 | 5094 | 5087 | 32 | 合格 | 合格 | 合格 | 452/473 | 上海海隆 | 已收集 | 已收集 | 合格 | 辽阳钢管 | 殷强
216 | 供水 | 2506N29-2 | 476AT | 476AT | 25BD5975 | 已收集 | 已收集 | 已收集 | 合格 | 合格 | 合格 | 20.1 | 13.21 | 5093 | 5092 | 33 | 合格 | 合格 | 合格 | 464/452 | 上海海隆 | 已收集 | 已收集 | 合格 | 辽阳钢管 | 殷强
217 | 供水 | 2506N29-2 | 423AT | 423AT | 25BD6247 | 已收集 | 已收集 | 已收集 | 合格 | 合格 | 合格 | 20.1 | 13.22 | 5087 | 5093 | 33 | 合格 | 合格 | 合格 | 461/455 | 上海海隆 | 已收集 | 已收集 | 合格 | 辽阳钢管 | 殷强
218 | 供水 | 2506N29-2 | 419YT | 419YT | 25BD6246 | 已收集 | 已收集 | 已收集 | 合格 | 合格 | 合格 | 20.1 | 13.21 | 5087 | 5088 | 33 | 合格 | 合格 | 合格 | 472/458 | 上海海隆 | 已收集 | 已收集 | 合格 | 辽阳钢管 | 殷强
219 | 供水 | 2506N29-2 | 432YT | 432YT | 25BD6252 | 已收集 | 已收集 | 已收集 | 合格 | 合格 | 合格 | 20.1 | 13.22 | 5089 | 5089 | 33 | 合格 | 合格 | 合格 | 427/454 | 上海海隆 | 已收集 | 已收集 | 合格 | 辽阳钢管 | 殷强
220 | 供水 | 2506N29-2 | 472YT | 472YT | 25CD5565 | 已收集 | 已收集 | 已收集 | 合格 | 合格 | 合格 | 20.1 | 13.21 | 5086 | 5086 | 33 | 合格 | 合格 | 合格 | 464/458 | 上海海隆 | 已收集 | 已收集 | 合格 | 辽阳钢管 | 殷强
221 | 供水 | 2506N29-2 | 474YT | 474YT | 25BD5974 | 已收集 | 已收集 | 已收集 | 合格 | 合格 | 合格 | 20.1 | 13.21 | 5085 | 5089 | 33 | 合格 | 合格 | 合格 | 463/443 | 上海海隆 | 已收集 | 已收集 | 合格 | 辽阳钢管 | 殷强
222 | 供水 | 2506N29-2 | 440YT | 440YT | 25BD6244 | 已收集 | 已收集 | 已收集 | 合格 | 合格 | 合格 | 20.1 | 13.22 | 5094 | 5090 | 33 | 合格 | 合格 | 合格 | 420/456 | 上海海隆 | 已收集 | 已收集 | 合格 | 辽阳钢管 | 殷强
223 | 供水 | 2506N29-1 | 372YT | 372YT | 25BD7727 | 已收集 | 已收集 | 已收集 | 合格 | 合格 | 合格 | 20.1 | 13.21 | 5088 | 5091 | 33 | 合格 | 合格 | 合格 | 441/470 | 上海海隆 | 已收集 | 已收集 | 合格 | 辽阳钢管 | 殷强
224 | 供水 | 2506N29-2 | 458AT | 458AT | 25BD5973 | 已收集 | 已收集 | 已收集 | 合格 | 合格 | 合格 | 20.1 | 13.23 | 5090 | 5093 | 33 | 合格 | 合格 | 合格 | 483/419 | 上海海隆 | 已收集 | 已收集 | 合格 | 辽阳钢管 | 殷强
225 | 供水 | 2506N29-2 | 461AT | 461AT | 25BD5971 | 已收集 | 已收集 | 已收集 | 合格 | 合格 | 合格 | 20.1 | 13.21 | 5094 | 5093 | 33 | 合格 | 合格 | 合格 | 470/453 | 上海海隆 | 已收集 | 已收集 | 合格 | 辽阳钢管 | 殷强
226 | 供水 | 2506N29-2 | 466YT | 466YT | 25BD5973 | 已收集 | 已收集 | 已收集 | 合格 | 合格 | 合格 | 20.1 | 13.22 | 5089 | 5084 | 33 | 合格 | 合格 | 合格 | 425/439 | 上海海隆 | 已收集 | 已收集 | 合格 | 辽阳钢管 | 殷强
227 | 供水 | 2506N29-2 | 478YT | 478YT | 25CD5565 | 已收集 | 已收集 | 已收集 | 合格 | 合格 | 合格 | 20.1 | 13.21 | 5091 | 5096 | 33 | 合格 | 合格 | 合格 | 439/454 | 上海海隆 | 已收集 | 已收集 | 合格 | 辽阳钢管 | 殷强
228 | 回水 | 2506N29-1 | 375YT | 375YT | 25CD7294 | 已收集 | 已收集 | 已收集 | 合格 | 合格 | 合格 | 20.1 | 13.21 | 5089 | 5086 | 33 | 合格 | 合格 | 合格 | 466/472 | 上海海隆 | 已收集 | 已收集 | 合格 | 辽阳钢管 | 殷强
229 | 回水 | 2506N29-1 | 354AT | 354AT | 25BD6243 | 已收集 | 已收集 | 已收集 | 合格 | 合格 | 合格 | 20.1 | 13.22 | 5092 | 5084 | 33 | 合格 | 合格 | 合格 | 435/492 | 上海海隆 | 已收集 | 已收集 | 合格 | 辽阳钢管 | 殷强
230 | 回水 | 2506N29-2 | 405YT | 405YT | 25BD6247 | 已收集 | 已收集 | 已收集 | 合格 | 合格 | 合格 | 20.1 | 13.21 | 5093 | 5092 | 32 | 合格 | 合格 | 合格 | 451/495 | 上海海隆 | 已收集 | 已收集 | 合格 | 辽阳钢管 | 殷强
231 | 回水 | 2506N29-1 | 345YT | 345YT | 25BD6250 | 已收集 | 已收集 | 已收集 | 合格 | 合格 | 合格 | 20.1 | 13.22 | 5094 | 5085 | 33 | 合格 | 合格 | 合格 | 437/482 | 上海海隆 | 已收集 | 已收集 | 合格 | 辽阳钢管 | 殷强
232 | 回水 | 2506N29-1 | 335AT | 335AT | 25BD6248 | 已收集 | 已收集 | 已收集 | 合格 | 合格 | 合格 | 20.1 | 13.21 | 5088 | 5086 | 33 | 合格 | 合格 | 合格 | 467/498 | 上海海隆 | 已收集 | 已收集 | 合格 | 辽阳钢管 | 殷强
233 | 回水 | 2506N29-2 | 463AT | 463AT | 25BD5971 | 已收集 | 已收集 | 已收集 | 合格 | 合格 | 合格 | 20.1 | 13.21 | 5092 | 5086 | 33 | 合格 | 合格 | 合格 | 475/462 | 上海海隆 | 已收集 | 已收集 | 合格 | 辽阳钢管 | 殷强
234 | 回水 | 2506N29-1 | 374YT | 374YT | 25CD7294 | 已收集 | 已收集 | 已收集 | 合格 | 合格 | 合格 | 20.1 | 13.22 | 5084 | 5089 | 33 | 合格 | 合格 | 合格 | 436/455 | 上海海隆 | 已收集 | 已收集 | 合格 | 辽阳钢管 | 殷强
235 | 回水 | 2506N29-1 | 383YT | 383YT | 25CD7294 | 已收集 | 已收集 | 已收集 | 合格 | 合格 | 合格 | 20.1 | 13.21 | 5093 | 5087 | 33 | 合格 | 合格 | 合格 | 428/468 | 上海海隆 | 已收集 | 已收集 | 合格 | 辽阳钢管 | 殷强
236 | 回水 | 2506N29-2 | 467YT | 467YT | 25CD5557 | 已收集 | 已收集 | 已收集 | 合格 | 合格 | 合格 | 20.1 | 13.22 | 5084 | 5092 | 33 | 合格 | 合格 | 合格 | 471/443 | 上海海隆 | 已收集 | 已收集 | 合格 | 辽阳钢管 | 殷强
237 | 回水 | 2506N29-1 | 388YT | 388YT | 25CD6937 | 已收集 | 已收集 | 已收集 | 合格 | 合格 | 合格 | 20.1 | 13.21 | 5090 | 5084 | 33 | 合格 | 合格 | 合格 | 437/480 | 上海海隆 | 已收集 | 已收集 | 合格 | 辽阳钢管 | 殷强
238 | 回水 | 2506N29-2 | 411YT | 411YT | 25BD6243 | 已收集 | 已收集 | 已收集 | 合格 | 合格 | 合格 | 20.1 | 13.22 | 5086 | 5085 | 33 | 合格 | 合格 | 合格 | 443/493 | 上海海隆 | 已收集 | 已收集 | 合格 | 辽阳钢管 | 殷强
239 | 回水 | 2506N29-1 | 362YT | 362YT | 25BD5972 | 已收集 | 已收集 | 已收集 | 合格 | 合格 | 合格 | 20.1 | 13.21 | 5087 | 5094 | 33 | 合格 | 合格 | 合格 | 432/495 | 上海海隆 | 已收集 | 已收集 | 合格 | 辽阳钢管 | 殷强
240 | 回水 | 2506N29-2 | 404YT | 404YT | 25BD6247 | 已收集 | 已收集 | 已收集 | 合格 | 合格 | 合格 | 20.1 | 13.21 | 5085 | 5093 | 32 | 合格 | 合格 | 合格 | 463/492 | 上海海隆 | 已收集 | 已收集 | 合格 | 辽阳钢管 | 殷强
241 | 回水 | 2506N29-1 | 380YT | 380YT | 25CD7294 | 已收集 | 已收集 | 已收集 | 合格 | 合格 | 合格 | 20.1 | 13.22 | 5090 | 5091 | 33 | 合格 | 合格 | 合格 | 428/457 | 上海海隆 | 已收集 | 已收集 | 合格 | 辽阳钢管 | 殷强
242 | 回水 | 2506N29-1 | 378YT | 378YT | 25BD7727 | 已收集 | 已收集 | 已收集 | 合格 | 合格 | 合格 | 20.1 | 13.21 | 5090 | 5088 | 33 | 合格 | 合格 | 合格 | 432/466 | 上海海隆 | 已收集 | 已收集 | 合格 | 辽阳钢管 | 殷强
243 | 回水 | 2506N29-2 | 471AT | 471AT | 25CD5557 | 已收集 | 已收集 | 已收集 | 合格 | 合格 | 合格 | 20.1 | 13.21 | 5085 | 5086 | 33 | 合格 | 合格 | 合格 | 421/467 | 上海海隆 | 已收集 | 已收集 | 合格 | 辽阳钢管 | 殷强
244 | 回水 | 2506N29-2 | 445YT | 445YT | 25BD6186 | 已收集 | 已收集 | 已收集 | 合格 | 合格 | 合格 | 20.1 | 13.22 | 5086 | 5086 | 33 | 合格 | 合格 | 合格 | 456/477 | 上海海隆 | 已收集 | 已收集 | 合格 | 辽阳钢管 | 殷强
245 | 回水 | 2506N29-2 | 470YT | 470YT | 25CD5557 | 已收集 | 已收集 | 已收集 | 合格 | 合格 | 合格 | 20.1 | 13.21 | 5089 | 5085 | 33 | 合格 | 合格 | 合格 | 437/492 | 上海海隆 | 已收集 | 已收集 | 合格 | 辽阳钢管 | 殷强
246 | 回水 | 2506N29-1 | 356AT | 356AT | 25BD6243 | 已收集 | 已收集 | 已收集 | 合格 | 合格 | 合格 | 20.1 | 13.21 | 5093 | 5085 | 33 | 合格 | 合格 | 合格 | 466/435 | 上海海隆 | 已收集 | 已收集 | 合格 | 辽阳钢管 | 殷强
247 | 回水 | 2506N29-2 | 468YT | 468YT | 25BD5973 | 已收集 | 已收集 | 已收集 | 合格 | 合格 | 合格 | 20.1 | 13.22 | 5092 | 5084 | 33 | 合格 | 合格 | 合格 | 463/446 | 上海海隆 | 已收集 | 已收集 | 合格 | 辽阳钢管 | 殷强
248 | 回水 | 2506N29-2 | 414YT | 414YT | 25BD6252 | 已收集 | 已收集 | 已收集 | 合格 | 合格 | 合格 | 20.1 | 13.21 | 5088 | 5085 | 33 | 合格 | 合格 | 合格 | 460/434 | 上海海隆 | 已收集 | 已收集 | 合格 | 辽阳钢管 | 殷强
249 | 回水 | 2506N29-1 | 369YT | 369YT | 25CD7294 | 已收集 | 已收集 | 已收集 | 合格 | 合格 | 合格 | 20.1 | 13.21 | 5092 | 5089 | 33 | 合格 | 合格 | 合格 | 418/467 | 上海海隆 | 已收集 | 已收集 | 合格 | 辽阳钢管 | 殷强
250 | 回水 | 2506N29-1 | 368YT | 368YT | 25CD7294 | 已收集 | 已收集 | 已收集 | 合格 | 合格 | 合格 | 20.1 | 13.21 | 5087 | 5092 | 33 | 合格 | 合格 | 合格 | 466/477 | 上海海隆 | 已收集 | 已收集 | 合格 | 辽阳钢管 | 殷强
251 | 回水 | 2506N29-2 | 431YT | 431YT | 25BD6252 | 已收集 | 已收集 | 已收集 | 合格 | 合格 | 合格 | 20.1 | 13.21 | 5092 | 5091 | 33 | 合格 | 合格 | 合格 | 421/476 | 上海海隆 | 已收集 | 已收集 | 合格 | 辽阳钢管 | 殷强
252 | 回水 | 2506N29-1 | 239YT | 239YT | 25BD6252 | 已收集 | 已收集 | 已收集 | 合格 | 合格 | 合格 | 20.1 | 13.22 | 5092 | 5087 | 33 | 合格 | 合格 | 合格 | 420/483 | 上海海隆 | 已收集 | 已收集 | 合格 | 辽阳钢管 | 殷强
253 | 回水 | 2506N29-2 | 465YT | 465YT | 25BD6250 | 已收集 | 已收集 | 已收集 | 合格 | 合格 | 合格 | 20.1 | 13.21 | 5086 | 5089 | 33 | 合格 | 合格 | 合格 | 447/469 | 上海海隆 | 已收集 | 已收集 | 合格 | 辽阳钢管 | 殷强
254 | 回水 | 2506N29-1 | 384YT | 384YT | 25CD7294 | 已收集 | 已收集 | 已收集 | 合格 | 合格 | 合格 | 20.1 | 13.21 | 5086 | 5087 | 33 | 合格 | 合格 | 合格 | 425/471 | 上海海隆 | 已收集 | 已收集 | 合格 | 辽阳钢管 | 殷强
255 | 回水 | 2506N29-1 | 377YT | 377YT | 25BD7727 | 已收集 | 已收集 | 已收集 | 合格 | 合格 | 合格 | 20.1 | 13.21 | 5085 | 5090 | 33 | 合格 | 合格 | 合格 | 435/484 | 上海海隆 | 已收集 | 已收集 | 合格 | 辽阳钢管 | 殷强
256 | 回水 | 2506N29-2 | 469YT | 469YT | 25CD5557 | 已收集 | 已收集 | 已收集 | 合格 | 合格 | 合格 | 20.1 | 13.22 | 5084 | 5089 | 33 | 合格 | 合格 | 合格 | 425/475 | 上海海隆 | 已收集 | 已收集 | 合格 | 辽阳钢管 | 殷强
257 | 回水 | 2506N29-2 | 428YT | 428YT | 25CD7294 | 已收集 | 已收集 | 已收集 | 合格 | 合格 | 合格 | 20.1 | 13.21 | 5086 | 5089 | 33 | 合格 | 合格 | 合格 | 458/466 | 上海海隆 | 已收集 | 已收集 | 合格 | 辽阳钢管 | 殷强
258 | 回水 | 2506N29-1 | 381YT | 381YT | 25CD7294 | 已收集 | 已收集 | 已收集 | 合格 | 合格 | 合格 | 20.1 | 13.21 | 5091 | 5087 | 33 | 合格 | 合格 | 合格 | 434/496 | 上海海隆 | 已收集 | 已收集 | 合格 | 辽阳钢管 | 殷强
259 | 回水 | 2506N29-1 | 379YT | 379YT | 25CD7294 | 已收集 | 已收集 | 已收集 | 合格 | 合格 | 合格 | 20.1 | 13.21 | 5088 | 5090 | 33 | 合格 | 合格 | 合格 | 422/479 | 上海海隆 | 已收集 | 已收集 | 合格 | 辽阳钢管 | 殷强
260 | 回水 | 2506N29-1 | 228YT | 228YT | 25BD6252 | 已收集 | 已收集 | 已收集 | 合格 | 合格 | 合格 | 20.1 | 13.21 | 5091 | 5086 | 33 | 合格 | 合格 | 合格 | 428/455 | 上海海隆 | 已收集 | 已收集 | 合格 | 辽阳钢管 | 殷强
261 | 回水 | 2506N29-1 | 203YT | 203YT | 25AD3724 | 已收集 | 已收集 | 已收集 | 合格 | 合格 | 合格 | 20.1 | 13.21 | 5092 | 5092 | 33 | 合格 | 合格 | 合格 | 553/549 | 上海海隆 | 已收集 | 已收集 | 合格 | 辽阳钢管 | 殷强
262 | 回水 | 2506N29-2 | 480AT | 480AT | 25CD5565 | 已收集 | 已收集 | 已收集 | 合格 | 合格 | 合格 | 20.1 | 13.21 | 5091 | 5092 | 33 | 合格 | 合格 | 合格 | 424/483 | 上海海隆 | 已收集 | 已收集 | 合格 | 辽阳钢管 | 殷强
263 | 回水 | 2506N29-2 | 443YT | 443YT | 25BD6244 | 已收集 | 已收集 | 已收集 | 合格 | 合格 | 合格 | 20.1 | 13.21 | 5087 | 5092 | 33 | 合格 | 合格 | 合格 | 424/463 | 上海海隆 | 已收集 | 已收集 | 合格 | 辽阳钢管 | 殷强
264 | 回水 | 2506N29-2 | 448YT | 448YT | 25BD6250 | 已收集 | 已收集 | 已收集 | 合格 | 合格 | 合格 | 20.1 | 13.21 | 5085 | 5093 | 33 | 合格 | 合格 | 合格 | 457/471 | 上海海隆 | 已收集 | 已收集 | 合格 | 辽阳钢管 | 殷强
265 | 回水 | 2506N29-2 | 408YT | 408YT | 25CD6937 | 已收集 | 已收集 | 已收集 | 合格 | 合格 | 合格 | 20.1 | 13.22 | 5089 | 5085 | 32 | 合格 | 合格 | 合格 | 435/482 | 上海海隆 | 已收集 | 已收集 | 合格 | 辽阳钢管 | 殷强
266 | 回水 | 2506N29-2 | 449YT | 449YT | 25BD6250 | 已收集 | 已收集 | 已收集 | 合格 | 合格 | 合格 | 20.1 | 13.21 | 5093 | 5090 | 33 | 合格 | 合格 | 合格 | 436/479 | 上海海隆 | 已收集 | 已收集 | 合格 | 辽阳钢管 | 殷强
267 | 回水 | 2506N29-1 | 332YT | 332YT | 25BD6248 | 已收集 | 已收集 | 已收集 | 合格 | 合格 | 合格 | 20.1 | 13.21 | 5087 | 5089 | 33 | 合格 | 合格 | 合格 | 443/512 | 上海海隆 | 已收集 | 已收集 | 合格 | 辽阳钢管 | 殷强
268 | 回水 | 2506N29-1 | 358YT | 358YT | 25CD7294 | 已收集 | 已收集 | 已收集 | 合格 | 合格 | 合格 | 20.1 | 13.21 | 5085 | 5089 | 33 | 合格 | 合格 | 合格 | 416/450 | 上海海隆 | 已收集 | 已收集 | 合格 | 辽阳钢管 | 殷强
269 | 回水 | 2506N29-1 | 361YT | 361YT | 25CD7294 | 已收集 | 已收集 | 已收集 | 合格 | 合格 | 合格 | 20.1 | 13.22 | 5094 | 5087 | 33 | 合格 | 合格 | 合格 | 433/485 | 上海海隆 | 已收集 | 已收集 | 合格 | 辽阳钢管 | 殷强
270 | 回水 | 2506N29-1 | 367YT | 367YT | 25CD7294 | 已收集 | 已收集 | 已收集 | 合格 | 合格 | 合格 | 20.1 | 13.21 | 5093 | 5087 | 33 | 合格 | 合格 | 合格 | 508/470 | 上海海隆 | 已收集 | 已收集 | 合格 | 辽阳钢管 | 殷强
271 | 回水 | 2506N29-1 | 327YT | 327YT | 25BD6243 | 已收集 | 已收集 | 已收集 | 合格 | 合格 | 合格 | 20.1 | 13.21 | 5094 | 5091 | 33 | 合格 | 合格 | 合格 | 482/513 | 上海海隆 | 已收集 | 已收集 | 合格 | 辽阳钢管 | 殷强
272 | 回水 | 2506N29-1 | 330YT | 330YT | 25BD6243 | 已收集 | 已收集 | 已收集 | 合格 | 合格 | 合格 | 20.1 | 13.21 | 5090 | 5091 | 33 | 合格 | 合格 | 合格 | 442/463 | 上海海隆 | 已收集 | 已收集 | 合格 | 辽阳钢管 | 殷强
273 | 回水 | 2506N29-1 | 252AT | 252AT | 25BD6249 | 已收集 | 已收集 | 已收集 | 合格 | 合格 | 合格 | 20.1 | 13.21 | 5090 | 5085 | 33 | 合格 | 合格 | 合格 | 502/477 | 上海海隆 | 已收集 | 已收集 | 合格 | 辽阳钢管 | 殷强
274 | 回水 | 2506N29-1 | 323YT | 323YT | 25BD6250 | 已收集 | 已收集 | 已收集 | 合格 | 合格 | 合格 | 20.1 | 13.22 | 5089 | 5092 | 33 | 合格 | 合格 | 合格 | 422/483 | 上海海隆 | 已收集 | 已收集 | 合格 | 辽阳钢管 | 殷强
275 | 回水 | 2506N29-1 | 386YT | 386YT | 25CD7294 | 已收集 | 已收集 | 已收集 | 合格 | 合格 | 合格 | 20.1 | 13.21 | 5091 | 5089 | 33 | 合格 | 合格 | 合格 | 414/489 | 上海海隆 | 已收集 | 已收集 | 合格 | 辽阳钢管 | 殷强
276 | 回水 | 2506N29-2 | 399YT | 399YT | 25BD6252 | 已收集 | 已收集 | 已收集 | 合格 | 合格 | 合格 | 20.1 | 13.21 | 5091 | 5089 | 32 | 合格 | 合格 | 合格 | 462/495 | 上海海隆 | 已收集 | 已收集 | 合格 | 辽阳钢管 | 殷强
277 | 回水 | 2506N29-1 | 346YT | 346YT | 25BD6246 | 已收集 | 已收集 | 已收集 | 合格 | 合格 | 合格 | 20.1 | 13.21 | 5085 | 5090 | 33 | 合格 | 合格 | 合格 | 477/485 | 上海海隆 | 已收集 | 已收集 | 合格 | 辽阳钢管 | 殷强
278 | 回水 | 2506N29-1 | 347YT | 347YT | 25BD6246 | 已收集 | 已收集 | 已收集 | 合格 | 合格 | 合格 | 20.1 | 13.21 | 5090 | 5085 | 33 | 合格 | 合格 | 合格 | 490/485 | 上海海隆 | 已收集 | 已收集 | 合格 | 辽阳钢管 | 殷强
279 | 回水 | 2506N29-1 | 341YT | 341YT | 25CD7294 | 已收集 | 已收集 | 已收集 | 合格 | 合格 | 合格 | 20.1 | 13.21 | 5087 | 5092 | 33 | 合格 | 合格 | 合格 | 432/470 | 上海海隆 | 已收集 | 已收集 | 合格 | 辽阳钢管 | 殷强
280 | 回水 | 2506N29-1 | 342AT | 342AT | 25CD7294 | 已收集 | 已收集 | 已收集 | 合格 | 合格 | 合格 | 20.1 | 13.21 | 5092 | 5092 | 33 | 合格 | 合格 | 合格 | 426/455 | 上海海隆 | 已收集 | 已收集 | 合格 | 辽阳钢管 | 殷强
281 | 回水 | 2506N29-1 | 348YT | 348YT | 25BD6246 | 已收集 | 已收集 | 已收集 | 合格 | 合格 | 合格 | 20.1 | 13.21 | 5085 | 5094 | 33 | 合格 | 合格 | 合格 | 503/471 | 上海海隆 | 已收集 | 已收集 | 合格 | 辽阳钢管 | 殷强